## 05-1 改訂通知書
2005年3月1日
鉄鋼ＥＤＩ標準
窓口責任者 各位
メンテナンス通知書（Ｎｏ.０５－１）
鉄鋼ＥＤＩセンター 事務局
（（社）日本鉄鋼連盟 情報管理部）
標準管理チームでの審議結果により、「鉄鋼ＥＤＩ標準（2001年版）」の内容を別表の通り改訂致しましたのでご案内申し上げます。 実施期日は、2005年3月1日です。
以上

## 05-1 コード解説書(1)
コード解説書の改訂
コード番号Ｂ０８０１５を以下のとおり改訂します（網掛け部分）。
コード番号 |  | コード名／項目名 | Ｖｅｒ． | 頁
Ｂ０８０１５ |  | 溶鋼分析と製品分析による炭素当量の「計算式」 | ０５／０３ | １／２
１．コード内容
表１のとおり。
２．利用方法
契約取引で指定される計算式による。
３．その他
表中「００」コードは、使用実態に応じ、定型コードへ格上げを図る。
改廃履歴 | ０５／０３ 改訂
（Ｂ０８０１５－１）

## 05-1 コード解説書 (2)
コード番号 |  | コード名／項目名 | Ｖｅｒ． | 頁
Ｂ０８０１５ |  | 溶鋼分析と製品分析による炭素当量の「計算式」 | ０５／０３ | ２／２
| 表１：内容 |  |  | ｺｰﾄﾞ
| その他の炭素当量の計算式 |  |  | ００
| Ｃ＋Ｍｎ／６ |  |  | ０１
| Ｃ＋Ｍｎ／10 |  |  | ０２
| Ｃ＋Ｍｎ／６＋Ｓｉ／24 |  |  | ０３
| Ｃ＋Ｍｎ／６＋Ｓｉ／24＋Ｃｒ／５＋Ｖ／14 |  |  | ０４
| Ｃ＋Ｍｎ／６＋Ｓｉ／24＋Ｃｒ／５＋Ｖ／14＋Ｎｉ／40 |  |  | ０５
| Ｃ＋Ｍｎ／６＋Ｓｉ／24＋Ｃｒ／５＋Ｖ／14＋Ｎｉ／40＋Ｍｏ／４ |  |  | ０６
| Ｃ＋Ｍｎ／６＋（Ｎｉ＋Ｃｕ）／15＋（Ｃｒ＋Ｍｏ＋Ｖ）／５ |  |  | ０７
| Ｃ＋Ｍｎ／６＋Ｃｒ／10－Ｍｏ／50－Ｖ／10＋Ｎｉ／20＋Ｃｕ／40 |  |  | ０８
| Ｃ＋Ｍｎ／６＋Ｓｉ／24＋Ｎｉ／40＋Ｍｏ／４＋Ｖ／14 |  |  | ０９
| Ｃ＋（Ｍｎ＋Ｓｉ）／４ |  |  | １０
| Ｃ＋Ｍｎ／６＋Ｓｉ／24＋Ｍｏ／４＋Ｃｒ／５＋Ｎｉ／40＋Ｖ／14＋〔Ｃｕ／13〕＊ （注）＊：〔 〕の項はＣｕ≧0.3 の場合に付加 |  |  | １１
| Ｃ＋Ｍｎ／３ |  |  | １２
| Ｃ＋Ｍｎ／４ |  |  | １３
| Ｃ＋Ｍｎ／６＋Ｓｉ／24＋Ｃｒ／５＋Ｐ／２＋Ｎｉ／15＋Ｃｕ／13＋Ｖ／14＋Ｍｏ／４ |  |  | １４
| Ｃ＋Ｍｎ／６＋（Ｎｉ＋Ｃｕ）／15＋（Ｃｒ＋Ｍｏ＋Ｖ）／５＋Ｓｉ／６ |  |  | １５
| Ｃ＋Ｍｎ／６＋（Ｃｒ＋Ｍｏ＋Ｖ）／５ |  |  | １６
| Ｃ＋Ｍｎ／６＋Ｓｉ／24＋Ｍｏ／４＋Ｃｒ／５＋Ｎｉ／40＋Ｖ／14＋〔Ｃｕ／13〕＊ （注）＊：〔 〕の項はＣｕ≧0.5 の場合に付加 |  |  | １７
| Ｃ＋Ｍｎ／６＋（Ｎｉ＋Ｃｕ）／15＋（Ｃｒ＋Ｍｏ）／５ |  |  | １８
| Ｃ＋Ｍｎ／６＋（Ｎｉ＋Ｃｕ）／15＋（Ｃｒ＋Ｍｏ＋Ｖ）／５＋Ｓｉ／24 |  |  | １９
| Ｃ＋Ｍｎ／10＋Ｍｏ／６＋Ｃｒ／15＋３Ｖ＋40Ｐ＋100Ｂ （ＰH） |  |  | ２０
| Ｃ＋Ｍｎ／６＋（Ｃｒ＋Ｍｏ＋Ｖ＋Ｎｂ＋Ｔｉ）／５＋（Ｃｕ＋Ｎｉ）／15 |  |  | ２１
| Ｃ＋Ａ(C)｛ Si/24 ＋Mn／６＋Cu／15＋Ni／20＋（Cy＋Mo＋Nb＋Ｖ）／５＋5B ｝ Ａ(C)=0.75＋0.25ｔａｎｈ｛２０（Ｃ－0.12）｝ |  |  | ２２
| Ｃ＋Ｐ＋Mn/7＋Cr/5＋(Cu＋Ni)/15 ＋Si/25 －Ｂ－(V＋Nb＋Ti)/10－Mn/50 |  |  | ２３
| Ｃ＋(Mn＋Cr＋Cu)/20 ＋Si/30＋Ni/60 ＋Mo/15 ＋V/10＋５Ｂ |  |  | ２４
（Ｂ０８０１５－２）