## 6072
Data tag No. | The name of data element | The definition of data element | K e y | Attribute/ The number of digit | Repeating1 | Repeating2 | Code No. | Explanation ＩＤ | The name of data element(Japanese) | The definition of data element(Japanese)
07209 | Steelmaker's package ID | Indicates the steelmaker's control number attached to every package and bundle (In EDI standard, the key to collate the "Information of Products for Delivery A" with the "Inspection Result Information") | ◎ | X(15) |  |  |  | 207205 | 鉄鋼メーカー梱包番号 | 梱包・結束単位に付される鉄鋼メーカー側の管理番号を示す。『ＥＤＩでは、出荷現品情報Ａと検査成績情報との照合キー』
07207 | Steelmaker's number of the product for delivery | Indicates the steelmaker's control number attached to strip or sheets (In EDI standard, the key to collate the "Information of Products for Delivery A" with the "Inspection Result Information") | ◎ | X(15) |  |  |  | 207205 | 鉄鋼メーカー現品番号 | 鋼材製品に付される鉄鋼メーカー側の管理番号を示す。『ＥＤＩでは、出荷現品情報Ａと検査成績情報との照合キー』
07012 | Steelmaker's company code | Standard company code to indicate the company, plant or division of steelmaker (In EDI standard, the key to collate the "Information of Products for Delivery A" with the "Inspection Result Information") | ◎ | X(12) |  |  |  |  | 鉄鋼メーカー企業コード | 鉄鋼メーカーの企業、あるいは企業及び工場、事業部門等を表す標準企業コード。『ＥＤＩでは、出荷現品情報Ａと検査成績情報との照合キー
07004 | Data preparation date | Indicates the year, month and day (YYYYMMDD) of the preparation of information at the sender | ○ | 9(8) |  |  |  |  | データ作成年月日 | 発信者側における情報作成日付（ＹＹＹＹＭＭＤＤ）を示す。
07005 | Data preparation time | Indicates the hour, minute and second (HHMMSS) of preparation of information at the sender | ○ | 9(6) |  |  |  |  | データ作成時分秒 | 発信者側における情報作成時刻の時分秒（ＨＨＭＭＳＳ）を示す。
07006 | Revision classification | Identifies the newness, revision or cancellation of data | ○ | X(1) |  |  | A07006 |  | 訂正区分 | データの新規、変更、取消を識別する。
07053 | Steelmaker's contract number | Indicates the control number attached to every contract in transactions between the shipper and the manufacturer (steelmaker) (Bar-code identifier=[1K]) | ☆ | X(12) |  |  |  | 207011 | 鉄鋼メーカー契約番号 | 発注者と製造者（鉄鋼メーカー）間の契約取引において、契約単位に付ける管理番号を示す。（バーコード識別子＝「１Ｋ」）
07054 | Subnumber of the steelmaker's contract number | Indicates the subnumber, to classify the product details, of the steelmaker specified contract number (Bar-code identifier=[1K]) | ☆ | X(3) |  |  |  | 207011 | 鉄鋼メーカー契約番号行番 | 同一鉄鋼メーカー契約番号内で鋼材明細を分類する一行毎の一連番号を示す。（バーコード識別子＝「１Ｋ」）
07141 | Domestic or export transaction class | Indicates the class to identify the destination of steel products | ☆ | X(1) |  |  | A07141 |  | 国内・輸出区分 | 製品向先の識別管理を行う分類を示す。
07256 | Item size class | Indicates the product item and the class to identify the product size unit expression system | ☆ | X(2) |  |  | A07256 |  | 品種寸法区分 | 製品の形態及び寸法表現を識別する区分を示す。
07219 | Size of the product for delivery | Indicates the size of the product for delivery | ☆ | X(40) |  |  |  | 207068 | 現品寸法 | 製品の寸法を示す。
07299 | Theoretical mass (net) | Indicates the mass per steel sheet or the mass calculated by totaling the numbers of sheets in a package or bundle (Excluding the packaging materials) | ☆ | N(7)V(3) |  |  |  |  | 計算質量（正味） | 鋼板の１枚当たり又は結束・梱包内で複数枚の合計で計算算出した質量を示す。（梱包資材は含まれない）。
07300 | Actual mass(net) | Indicates the actual mass weighed (Excluding the mass of packaging material) | ☆ | N(7)V(3) |  |  |  |  | 実貫質量（正味） | 秤量された実績質量を示す。（梱包資材の質量は含まれない）。
07301 | Theoretical mass (including tares) | Indicates the mass calculated by totaling the calculated mass (net) and the mass of materials (standard) used in packaging and bundling | ☆ | N(7)V(3) |  |  |  |  | 計算質量（風袋込） | 計算質量（正味）と結束・梱包に使用した、資材（標準）質量の合計で計算算出した質量を示す。
07302 | Actual mass (including tares) | Indicates the mass calculated by totaling the actual mass (net) and the mass of materials (standard) used in packaging and bundling | ☆ | N(7)V(3) |  |  |  |  | 実貫質量（風袋込） | 実貫質量（正味）と結束・梱包に使用した、資材（標準）質量の合計で計算算出した質量を示す。
07234 | Mass of the product for delivery | Indicates the mass for every number of steel products for delivery (Bar-code identifier=[Q]). In specific information, indicates the quantitiy by unit of the product for supply | ☆ | N(7)V(3) |  |  |  |  | 現品質量 | 鋼材製品の現品番号単位の質量を示す。（バーコード識別子＝「Ｑ」）。情報種により、納品単位の質量を表す場合あり。
07089 | Mass: Unit | Indicates the unit of mass and unit mass of steel products | ☆ | X(1) |  |  | A07089 |  | 質量単位 | 鋼材製品の質量・単質の単位を示す。
07230 | Quantity of the product for delivery | Indicates the number of sheets, rods and bars per product for delivery (Bar-code identifier=[Q]). In specific information, indicates the number by unit of the product for supply | ☆ | N(8) |  |  |  |  | 現品員数 | 製品一品毎に持ち合わせる枚数、条数、本数を示す（バーコード識別子＝「Ｑ」）。情報種により、納品単位の員数を表す場合あり。
07217 | Class of the product for delivery | Indicates the class specified in the contract Indicates the equivalent class when the shipper's specification extends over two or more classes | ☆ | X(2) |  |  |  |  | 現品等級 | 契約取り引きで指定される等級を示す。 等級が二つ以上にまたがる注文者指定の時など、製品の該当等級を示す。
07133 | Shipper name (inspection results and certification) (English) | Indicates the shipper's company name (English), specified in the contract and shown on the report for inspection results or certification | ☆ | X(45) |  |  |  |  | 注文者名称（検査成績・証明）（英字） | 契約取引で指定されて、検査成績又は検査証明の報告書に表示する発注者の企業名称（英字ベース）を示す。
07136 | Customer name (inspection results and certification) (English) | Indicates the customer's company name (English), specified in the contract and shown on the report for inspection results or certification | ☆ | X(60) |  |  |  |  | 需要家名称（検査成績・証明）（英字） | 契約取引で指定されて、検査成績又は検査 証明の報告書に表示する鋼材需要家の企業 名称（英字ベース）を示す。
07067 | Specification and grade names | Indicates the full name shown on the report of the steel product specification and grade specified in the contract | ☆ | X(90) |  |  |  |  | 規格・鋼種名称 | 契約取引で指定される鋼材規格／鋼種の報告書に表示する正式なフル名称を示す。
07065 | Contract specification and steel grade | Indicates the specification at contacting | ☆ | X(35) |  |  |  |  | 契約規格・鋼種 | 契約時の規格・鋼種を表す。
07061 | Trading Company's reference number | Indicates the control number for in-company reference at the trading company or others | ☆ | X(11) |  |  |  | 207011 | 商社照合番号 | 商社等の社内の整理照合用の管理番号を示す。
07018 | Trading Company's branch, department and section code | The code to indicate the branch, department and section for in-company control at the trading company | ☆ | X(6) |  |  |  | 207011 | 商社店部課コード | 商社の社内管理用の店部課を表すコード。
07139 | Commodity name (English) | Indicates the full name (English) shown on the report of steel product item specified in the contract | ☆ | X(80) |  |  |  |  | 商品名称（英字） | 契約取引で指定される鋼材品目の報告書に表示するフル名称（英字ベース）を示す。
07056 | Customer's control number (HEAD) | Indicates the control number attached to every steelmaker's contract number, settled between the shipper and the steelmaker based on the customer's control number | ☆ | X(30) |  |  |  | 207056 | 需要家管理番号（ＨＥＡＤ） | 需要家の管理番号に基づいて発注者と鉄鋼メーカー間で取り決めた、鉄鋼メーカー契約番号単位に付加する管理番号を示す。
07057 | Customer's control number (BODY) | Indicates the control number attached to every subnumber of the steelmaker's contract number, settled between the shipper and the steelmaker based on the customer's control number | ☆ | X(30) |  |  |  | 207056 | 需要家管理番号（ＢＯＤＹ） | 需要家の管理番号に基づいて発注者と鉄鋼メーカー間で取り決めた、鉄鋼メーカー契約番号行番単位に付加する管理番号を示す。
07062 | Product ID | Indicates the control number attached to every material procurement, numbered by the customer (Bar-code identifier=[P]) | ☆ | X(15) |  |  |  | 207062 | 材料識別コード | 需要家側で採番した、調達材料単位に付加する管理番号を示す。（バーコード識別子＝「Ｐ」）
07063 | Customer order number | Indicates the control number attached to every order lot for material procurement, numbered by the customer (Bar-code identifier=[K]) | ☆ | X(15) |  |  |  | 207062 | 発注番号 | 需要家側で採番した、調達資材の発注ロット単位の管理番号を示す。（バーコード識別子＝「Ｋ」）
07567 | Surface treatment symbol | The symbol to identify the surface treatment of the product to impart corrosion resistance, paintability, forming lubricity, fingerprint resistance and other properties | ☆ | X(11) |  |  |  |  | 表面処理記号 | 防錆、塗装性、成形潤滑性、耐指紋性等を具備させるための製品表面処理の識別を記号で示す。
07568 | Surface finish symbol: Front side | Indicates the product surface | ☆ | X(11) |  |  | C07568 |  | 表面仕上記号・上面 | 製品表面を示す。
07569 | Surface finish symbol: Back side | Indicates the product reverse | ☆ | X(11) |  |  | C07568 |  | 表面仕上記号・下面 | 製品裏面を示す。
07584 | Oiling | Indicates the corrosion-preventive oiling condition specified in the contract (In EC standard, indicated by using the common code) | ☆ | X(1) |  |  | B07584 |  | 塗油 | 契約取引で指定される防錆油の油量状態を示す。『ＥＣ標準では共通コードを用いる。』
07585 | Surface classification symbol | Indicates the surface finish conditions of the product specified in the contract (steelmakers’ original symbol) | ☆ | X(15) |  |  |  |  | 表面種分け記号 | 契約取引きで指定される表面性状の仕上げ状態を示す（鉄鋼メ－カ－独自）。
08231 | Tempering symbol | The symbol to identify tempering based on the specification in the contract as to classification of tempering for surface hardness prescribed in the standard (In EC standard, indicated by using the common code) | ☆ | X(8) |  |  | C08231 |  | 調質記号 | 規格に定められる表面硬さの調質種分けについて、契約取引による指定に基づき調質識別を記号で示す。『ＥＣ標準では共通コードを用いる。』
07296 | Key control product symbol | Indicates the key product identification (steelmaker's own identification) attached to the initially delivered product in the customer's order specification | ☆ | X(30) |  |  |  |  | 重点管理品記号 | 需要家との注文取引指定において初物製品に付加される重要材識別（鉄鋼メーカー独自）を示す。
08010 | Attached paper for inspection results | Indicate "A paper for non-transmitted data items is attached" for the product, which is subjected to data transmission but for which certain data items are not transmitted (report submission is required by paper) | ☆ | X(1) |  |  | B08009 |  | 成績書類別紙 | データ伝送対象の製品で、非伝送（一紙による報告提出）とされるデータ項目に限って、その「別紙あり」識別を示す。
07213 | Cast number | Indicates the steelmaker's control number given to every cast at the basic-oxygen or electric furnaces | ☆ | X(12) |  |  |  |  | 溶解番号 | 転炉、電気炉など溶解の炉毎に付される製造者側の管理番号を示す。
07297 | Testing number | Indicates the steelmaker's control number given to every group of testing for every melting | ☆ | X(12) |  |  |  |  | 試験番号 | 溶解単位の中で試験集団単位に付される製造者側の管理番号を示す。
07298 | Package number | Indicates the orderer's control number attached to every package and bundle, employing the shipper specified case number as the initial value (export products) | ☆ | X(7) |  |  |  |  | ケース番号 | 注文者指定のケース番号を初期値として、梱包、結束の一品毎に付される発注者利用の管理番号を示す（輸出品）。
07212 | Steelmaker's control number | Indicates the control number during manufacturing at the steelmaker | ☆ | X(15) |  |  |  |  | 鉄鋼メーカー管理番号 | 鉄鋼メーカーにおける製造時の管理番号を示す。
07254 | The date of issue of inspection results and certificate (paper) | Indicates the year, month and day (YYYYMMDD) of issue of the inspection results and certification (paper) at producers | ☆ | 9(8) |  |  |  |  | 検査成績・証明書（紙）発行年月日 | 製造者側における検査成績・証明書（紙） の発行日付（ＹＹＹＹＭＭＤＤ）を示す。
07214 | Inspection results and certification number | Indicates the steelmaker's control number attached to every issue of inspection results and certification (paper) at producers | ☆ | X(16) |  |  |  |  | 検査成績・証明書番号 | 検査成績・証明書（紙）の発行単位に付される製造者側の管理番号を示す。
07283 | Manufacturing country code | Indicate the code of manufacturing country | ☆ | X(3) |  |  |  |  | 製造国コード | 製造者の国コードを示す。
07284 | Manufacturing country name | Indicates the country of manufacture | ☆ | X(40) |  |  |  |  | 製造国名 | 製造者の国名を示す。
07048 | Steelmaker name (English) | Indicates the steelmaker name in English | ☆ | X(20) |  |  |  |  | 鉄鋼メーカー名（英字) | 製造者の社名を英字で示す。
07050 | Steelmaker's plant name (English) | Indicates the manufacturer's plant name in English | ☆ | X(15) |  |  |  |  | 鉄鋼メーカー工場名（英字） | 製造者の工場名を英字で示す。
07039 | Customer code | The code to indicate the customer to the negotiation concerned | ☆ | X(6) |  |  |  | 207011 | Ｃｕｓｔｏｍｅｒコード | 当該商談の需要家を表すコード。
07038 | Importer name | Indicates the name of the importer dealing with the negotiation concerned | ☆ | X(35) |  |  |  | 207011 | Ｉｍｐｏｒｔｅｒ名 | 当該商談の輸入者の名称を表す。
07458 | Shipper name | The name to indicate the shipper dealing with the negotiation concerned | ☆ | X(35) |  |  |  |  | Ｓｈｉｐｐｅｒ名 | 当該商談のシッパーの名称を表す。
08997 | Inspection results (remarks) | In case exchange of data items that cannot be expressed even by the use of repeated expressions and other methods is required, this item is used ? the method of its use is discussed among the parties concerned and is settled upon. | ☆ | X(200) |  |  |  |  | 検査成績（特記） | 繰返し表現等で表現できないデータ項目の交換が必要な場合、本項目を利用する。使用方法は当事者間で協議し、取り決める。
08998 | Free application column | Settles the content for the column, based on agreement between those who send and receive information | ☆ | X(100) |  |  |  |  | 自由使用欄 | 情報授受を行う当事者間の取り決めにより内容設定する。
08011 | Ladle analysis: C equivalent, min. | Indicates the minimum specified value (%) | ☆ | 9(1)V(4) |  |  |  |  | 溶鋼分析・炭素当量・Ｍｉｎ | 最小規定値（％）を示す。
08012 | Ladle analysis: C equivalent, max. | Indicates the maximum specified value (%) | ☆ | 9(1)V(4) |  |  |  |  | 溶鋼分析・炭素当量・Ｍａｘ | 最大規定値（％）を示す。
08013 | Ladle analysis: C equivalent, actual value | Indicates the actual value (%) calculated by the formula | ☆ | 9(1)V(4) |  |  |  |  | 溶鋼分析・炭素当量・実績値 | 計算式で算出した実績値（％）を示す。
08014 | Ladle analysis: C equivalent, significant digit | Indicates the significant range of the integer or after the decimal point | ☆ | X(1) |  |  | B07508 |  | 溶鋼分析・炭素当量・有効桁 | 整数又は小数以下の有効領域を示す。
08015 | Ladle analysis: C equivalent, calculation formula | Indicates the calculation formula specified in the contract | ☆ | X(2) |  |  | B08015 |  | 溶鋼分析・炭素当量・計算式 | 契約取引で指定される計算式を示す。
08017 | Ladle analysis: Total composition, min. | Indicates the minimum specified value (%) | ☆ | 9(2)V(4) | M1×3 |  |  |  | 溶鋼分析・成分総量・Ｍｉｎ | 最小規定値（％）を示す。
08018 | Ladle analysis: Total composition, max. | Indicates the maximum specified value (%) | ☆ | 9(2)V(4) | M1 |  |  |  | 溶鋼分析・成分総量・Ｍａｘ | 最大規定値（％）を示す。
08019 | Ladle analysis: Total composition, actual value | Indicates the actual value (%) calculated by the formula | ☆ | 9(2)V(4) | M1 |  |  |  | 溶鋼分析・成分総量・実績値 | 計算式で算出した実績値（％）を示す。
08020 | Ladle analysis: Total composition, significant digit | Indicates the significant range of the integer or after the decimal point | ☆ | X(1) | M1 |  | B07508 |  | 溶鋼分析・成分総量・有効桁 | 整数又は小数以下の有効領域を示す。
08021 | Ladle analysis: Total composition, calculation formula | Indicates the calculation formula specified in the contract | ☆ | X(2) | M1×③ |  | B08021 |  | 溶鋼分析・成分総量・計算式 | 契約取引で指定される計算式を示す。
08023 | Ladle analysis: Cr equivalent, min. | Indicates the minimum specified value (%) | ☆ | 9(2)V(3) |  |  |  |  | 溶鋼分析・Ｃｒ当量・Ｍｉｎ | 最小規定値（％）を示す。
08024 | Ladle analysis: Cr equivalent, max. | Indicates the maximum specified value (%) | ☆ | 9(2)V(3) |  |  |  |  | 溶鋼分析・Ｃｒ当量・Ｍａｘ | 最大規定値（％）を示す。
08025 | Ladle analysis: Cr equivalent, actual value | Indicates the actual value (%) calculated by the formula | ☆ | 9(2)V(3) |  |  |  |  | 溶鋼分析・Ｃｒ当量・実績値 | 計算式で算出した実績値（％）を示す。
08026 | Ladle analysis: Cr equivalent, significant digit | Indicates the significant range of the integer or after the decimal point | ☆ | X(1) |  |  | B07508 |  | 溶鋼分析・Ｃｒ当量・有効桁 | 整数又は小数以下の有効領域を示す。
08027 | Ladle analysis: Cr equivalent, calculation formula | Indicates the calculation formula specified in the contract | ☆ | X(1) |  |  | B08027 |  | 溶鋼分析・Ｃｒ当量・計算式 | 契約取引で指定される計算式を示す。
08029 | Ladle analysis: Ni equivalent, min. | Indicates the minimum specified value (%) | ☆ | 9(2)V(3) |  |  |  |  | 溶鋼分析・Ｎｉ当量・Ｍｉｎ | 最小規定値（％）を示す。
08030 | Ladle analysis: Ni equivalent, max. | Indicates the maximum specified value (%) | ☆ | 9(2)V(3) |  |  |  |  | 溶鋼分析・Ｎｉ当量・Ｍａｘ | 最大規定値（％）を示す。
08031 | Ladle analysis: Ni equivalent, actual value | Indicates the actual value (%) calculated by the formula | ☆ | 9(2)V(3) |  |  |  |  | 溶鋼分析・Ｎｉ当量・実績値 | 計算式で算出した実績値（％）を示す。
08032 | Ladle analysis: Ni equivalent, significant digit | Indicates the significant range of the integer or after the decimal point | ☆ | X(1) |  |  | B07508 |  | 溶鋼分析・Ｎｉ当量・有効桁 | 整数又は小数以下の有効領域を示す。
08033 | Ladle analysis: Ni equivalent, calculation formula | Indicates the calculation formula specified in the contract | ☆ | X(1) |  |  | B08033 |  | 溶鋼分析・Ｎｉ当量・計算式 | 契約取引で指定される計算式を示す。
08243 | Ladle analysis: Work-hardening composition, min., class | Indicates the identification of the figure's positive or negative | ☆ | X(1) |  |  | B07689 |  | 溶鋼分析・加工硬化組成・Ｍｉｎ・区分 | 数値の正負識別を示す。
08244 | Ladle analysis: Work-hardening composition, min., value | Indicates the minimum specified value (%) | ☆ | 9(2)V(2) |  |  |  |  | 溶鋼分析・加工硬化組成・Ｍｉｎ・値 | 最小規定値（％）を示す。
08245 | Ladle analysis: Work-hardening composition, max., class | Indicates the identification of the figure's positive or negative | ☆ | X(1) |  |  | B07689 |  | 溶鋼分析・加工硬化組成・Ｍａｘ・区分 | 数値の正負識別を示す。
08246 | Ladle analysis: Work-hardening composition, max., value | Indicates the maximum specified value (%) | ☆ | 9(2)V(2) |  |  |  |  | 溶鋼分析・加工硬化組成・Ｍａｘ・値 | 最大規定値（％）を示す。
08247 | Ladle analysis: Work-hardening composition, actual value, class | Indicates the identification of the figure's positive or negative | ☆ | X(1) |  |  | B07689 |  | 溶鋼分析・加工硬化組成・実績値・区分 | 計算数値の正負識別を示す。
08248 | Ladle analysis: Work-hardening composition, actual value, value | Indicates the actual value (%) calculated by the formula | ☆ | 9(2)V(2) |  |  |  |  | 溶鋼分析・加工硬化組成・実績値・値 | 計算式で算出した実績値（％）を示す。
08249 | Ladle analysis: Work-hardening composition, significant digit | Indicates the significant range of the integer or after the decimal point | ☆ | X(1) |  |  | B07508 |  | 溶鋼分析・加工硬化組成・有効桁 | 整数又は小数以下の有効領域を示す。
08250 | Ladle analysis: Work-hardening composition, calculation formula | Indicates the calculation formula specified in the contract | ☆ | X(1) |  |  | B08250 |  | 溶鋼分析・加工硬化組成・計算式 | 契約取引で指定される計算式を示す。
08056 | Ladle analysis: C, min. | Indicates the minimum specified value (%) | ☆ | 9(1)V(4) |  |  |  |  | 溶鋼分析・Ｃ・Ｍｉｎ | 最小規定値（％）を示す。
08057 | Ladle analysis: C, max. | Indicates the maximum specified value (%) | ☆ | 9(1)V(4) |  |  |  |  | 溶鋼分析・Ｃ・Ｍａｘ | 最大規定値（％）を示す。
08058 | Ladle analysis: C, actual value | Indicates the actual value (%) calculated by the analysis | ☆ | 9(1)V(4) |  |  |  |  | 溶鋼分析・Ｃ・実績値 | 分析実績値（％）を示す。
08059 | Ladle analysis: C, significant digit | Indicates the significant range of the integer or after the decimal point | ☆ | X(1) |  |  | B07508 |  | 溶鋼分析・Ｃ・有効桁 | 整数又は小数以下の有効領域を示す。
08251 | Ladle analysis: Si, min. | Indicates the minimum specified value (%) | ☆ | 9(1)V(3) |  |  |  |  | 溶鋼分析・Ｓｉ・Ｍｉｎ | 最小規定値（％）を示す。
08061 | Ladle analysis: Si, max. | Indicates the maximum specified value (%) | ☆ | 9(1)V(3) |  |  |  |  | 溶鋼分析・Ｓｉ・Ｍａｘ | 最大規定値（％）を示す。
08062 | Ladle analysis: Si, actual value | Indicates the actual value (%) calculated by the analysis | ☆ | 9(1)V(3) |  |  |  |  | 溶鋼分析・Ｓｉ・実績値 | 分析実績値（％）を示す。
08063 | Ladle analysis: Si, significant digit | Indicates the significant range of the integer or after the decimal point | ☆ | X(1) |  |  | B07508 |  | 溶鋼分析・Ｓｉ・有効桁 | 整数又は小数以下の有効領域を示す。
08064 | Ladle analysis: Mn, min. | Indicates the minimum specified value (%) | ☆ | 9(2)V(3) |  |  |  |  | 溶鋼分析・Ｍｎ・Ｍｉｎ | 最小規定値（％）を示す。
08065 | Ladle analysis: Mn, max. | Indicates the maximum specified value (%) | ☆ | 9(2)V(3) |  |  |  |  | 溶鋼分析・Ｍｎ・Ｍａｘ | 最大規定値（％）を示す。
08066 | Ladle analysis: Mn, actual value | Indicates the actual value (%) calculated by the analysis | ☆ | 9(2)V(3) |  |  |  |  | 溶鋼分析・Ｍｎ・実績値 | 分析実績値（％）を示す。
08067 | Ladle analysis: Mn, significant digit | Indicates the significant range of the integer or after the decimal point | ☆ | X(1) |  |  | B07508 |  | 溶鋼分析・Ｍｎ・有効桁 | 整数又は小数以下の有効領域を示す。
08068 | Ladle analysis: P, min. | Indicates the minimum specified value (%) | ☆ | 9V(4) |  |  |  |  | 溶鋼分析・Ｐ・Ｍｉｎ | 最小規定値（％）を示す。
08069 | Ladle analysis: P, max. | Indicates the maximum specified value (%) | ☆ | 9V(4) |  |  |  |  | 溶鋼分析・Ｐ・Ｍａｘ | 最大規定値（％）を示す。
08070 | Ladle analysis: P, actual value | Indicates the actual value (%) calculated by the analysis | ☆ | 9V(4) |  |  |  |  | 溶鋼分析・Ｐ・実績値 | 分析実績値（％）を示す。
08071 | Ladle analysis: P, significant digit | Indicates the significant range after the decimal point | ☆ | X(1) |  |  | B07508 |  | 溶鋼分析・Ｐ・有効桁 | 小数以下の有効領域を示す。
08072 | Ladle analysis: S, min. | Indicates the minimum specified value (%) | ☆ | 9V(4) |  |  |  |  | 溶鋼分析・Ｓ・Ｍｉｎ | 最小規定値（％）を示す。
08073 | Ladle analysis: S, max. | Indicates the maximum specified value (%) | ☆ | 9V(4) |  |  |  |  | 溶鋼分析・Ｓ・Ｍａｘ | 最大規定値（％）を示す。
08074 | Ladle analysis: S, actual value | Indicates the actual value (%) calculated by the analysis | ☆ | 9V(4) |  |  |  |  | 溶鋼分析・Ｓ・実績値 | 分析実績値（％）を示す。
08075 | Ladle analysis: S, significant digit | Indicates the significant range after the decimal point | ☆ | X(1) |  |  | B07508 |  | 溶鋼分析・Ｓ・有効桁 | 小数以下の有効領域を示す。
08076 | Ladle analysis: N, min. | Indicates the minimum specified value (%) | ☆ | 9V(5) |  |  |  | 308011 | 溶鋼分析・Ｎ・Ｍｉｎ | 最小規定値（％）を示す。ppmレベルでの報告が必要な場合は、小数部を活用して報告する。
08077 | Ladle analysis: N, max. | Indicates the maximum specified value (%) | ☆ | 9V(5) |  |  |  | 308011 | 溶鋼分析・Ｎ・Ｍａｘ | 最大規定値（％）を示す。ppmレベルでの報告が必要な場合は、小数部を活用して報告する。
08078 | Ladle analysis: N, actual value | Indicates the actual value (%) calculated by the analysis | ☆ | 9V(5) |  |  |  | 308011 | 溶鋼分析・Ｎ・実績値 | 分析実績値（％）を示す。ppmレベルでの報告が必要な場合は、小数部を活用して報告する。
08079 | Ladle analysis: N, significant digit | Indicates the significant range after the decimal point | ☆ | X(1) |  |  | B07508 |  | 溶鋼分析・Ｎ・有効桁 | 小数以下の有効領域を示す。
08080 | Ladle analysis: B, min. | Indicates the minimum specified value (%) | ☆ | 9(1)V(5) |  |  |  | 308011 | 溶鋼分析・Ｂ・Ｍｉｎ | 最小規定値（％）を示す。ppmレベルでの報告が必要な場合は、小数部を活用して報告する。
08081 | Ladle analysis: B, max. | Indicates the maximum specified value (%) | ☆ | 9(1)V(5) |  |  |  | 308011 | 溶鋼分析・Ｂ・Ｍａｘ | 最大規定値（％）を示す。ppmレベルでの報告が必要な場合は、小数部を活用して報告する。
08082 | Ladle analysis: B, actual value | Indicates the actual value (%) calculated by the analysis | ☆ | 9(1)V(5) |  |  |  | 308011 | 溶鋼分析・Ｂ・実績値 | 分析実績値（％）を示す。ppmレベルでの報告が必要な場合は、小数部を活用して報告する。
08083 | Ladle analysis: B, significant digit | Indicates the significant range of the integer or after the decimal point | ☆ | X(1) |  |  | B07508 |  | 溶鋼分析・Ｂ・有効桁 | 整数又は小数以下の有効領域を示す。
09193 | Ladle analysis: Ｎｉ, min. | Indicates the minimum specified value (%) | ☆ | 9(2)V(4) |  |  |  |  | 溶鋼分析・Ｎｉ・Ｍｉｎ | 最小規定値（％）を示す。
09194 | Ladle analysis: Ｎｉ, max. | Indicates the maximum specified value (%) | ☆ | 9(2)V(4) |  |  |  |  | 溶鋼分析・Ｎｉ・Ｍａｘ | 最大規定値（％）を示す。
09195 | Ladle analysis: Ｎｉ, actual value | Indicates the actual value (%) calculated by the analysis | ☆ | 9(2)V(4) |  |  |  |  | 溶鋼分析・Ｎｉ・実績値 | 分析実績値（％）を示す。
09196 | Ladle analysis: Ｎｉ, significant digit | Indicates the significant range after the decimal point | ☆ | X(1) |  |  | B07508 |  | 溶鋼分析・Ｎｉ・有効桁 | 小数以下の有効領域を示す。
09197 | Ladle analysis: Ｃｒ, min. | Indicates the minimum specified value (%) | ☆ | 9(2)V(4) |  |  |  |  | 溶鋼分析・Ｃｒ・Ｍｉｎ | 最小規定値（％）を示す。
09198 | Ladle analysis: Ｃｒ, max. | Indicates the maximum specified value (%) | ☆ | 9(2)V(4) |  |  |  |  | 溶鋼分析・Ｃｒ・Ｍａｘ | 最大規定値（％）を示す。
09199 | Ladle analysis: Ｃｒ, actual value | Indicates the actual value (%) calculated by the analysis | ☆ | 9(2)V(4) |  |  |  |  | 溶鋼分析・Ｃｒ・実績値 | 分析実績値（％）を示す。
09200 | Ladle analysis: Ｃｒ, significant digit | Indicates the significant range after the decimal point | ☆ | X(1) |  |  | B07508 |  | 溶鋼分析・Ｃｒ・有効桁 | 小数以下の有効領域を示す。
09201 | Ladle analysis: Ｍｏ, min. | Indicates the minimum specified value (%) | ☆ | 9(2)V(4) |  |  |  |  | 溶鋼分析・Ｍｏ・Ｍｉｎ | 最小規定値（％）を示す。
09202 | Ladle analysis: Ｍｏ, max. | Indicates the maximum specified value (%) | ☆ | 9(2)V(4) |  |  |  |  | 溶鋼分析・Ｍｏ・Ｍａｘ | 最大規定値（％）を示す。
09203 | Ladle analysis: Ｍｏ, actual value | Indicates the actual value (%) calculated by the analysis | ☆ | 9(2)V(4) |  |  |  |  | 溶鋼分析・Ｍｏ・実績値 | 分析実績値（％）を示す。
09204 | Ladle analysis: Ｍｏ, significant digit | Indicates the significant range after the decimal point | ☆ | X(1) |  |  | B07508 |  | 溶鋼分析・Ｍｏ・有効桁 | 小数以下の有効領域を示す。
09205 | Ladle analysis: Ｃｕ, min. | Indicates the minimum specified value (%) | ☆ | 9(2)V(4) |  |  |  |  | 溶鋼分析・Ｃｕ・Ｍｉｎ | 最小規定値（％）を示す。
09206 | Ladle analysis: Ｃｕ, max. | Indicates the maximum specified value (%) | ☆ | 9(2)V(4) |  |  |  |  | 溶鋼分析・Ｃｕ・Ｍａｘ | 最大規定値（％）を示す。
09207 | Ladle analysis: Ｃｕ, actual value | Indicates the actual value (%) calculated by the analysis | ☆ | 9(2)V(4) |  |  |  |  | 溶鋼分析・Ｃｕ・実績値 | 分析実績値（％）を示す。
09208 | Ladle analysis: Ｃｕ, significant digit | Indicates the significant range after the decimal point | ☆ | X(1) |  |  | B07508 |  | 溶鋼分析・Ｃｕ・有効桁 | 小数以下の有効領域を示す。
08092 | Ladle analysis: Composition, element name | Indicates the composition | ☆ | X(4) | M2×⑮ |  | B07556 |  | 溶鋼分析・成分・元素名 | 成分を示す。
08093 | Ladle analysis: Composition, min. | Indicates the minimum specified value (%) | ☆ | 9(2)V(5) | M2 |  |  | 308011 | 溶鋼分析・成分・Ｍｉｎ | 最小規定値（％）を示す。ppmレベルでの報告が必要な場合は、小数部を活用して報告する。
08094 | Ladle analysis: Composition, max. | Indicates the maximum specified value (%) | ☆ | 9(2)V(5) | M2 |  |  | 308011 | 溶鋼分析・成分・Ｍａｘ | 最大規定値（％）を示す。ppmレベルでの報告が必要な場合は、小数部を活用して報告する。
08095 | Ladle analysis: Composition, actual value | Indicates the actual value (%) calculated by the analysis | ☆ | 9(2)V(5) | M2 |  |  | 308011 | 溶鋼分析・成分・実績値 | 分析実績値（％）を示す。ppmレベルでの報告が必要な場合は、小数部を活用して報告する。
08096 | Ladle analysis: Composition, significant digit | Indicates the significant range of the integer or after the decimal point | ☆ | X(1) | M2 |  | B07508 |  | 溶鋼分析・成分・有効桁 | 整数又は小数以下の有効領域を示す。
08097 | Product analysis: C equivalent, min. | Indicates the minimum specified value (%) | ☆ | 9(1)V(4) |  |  |  |  | 製品分析・炭素当量・Ｍｉｎ | 最小規定値（％）を示す。
08098 | Product analysis: C equivalent, max. | Indicates the maximum specified value (%) | ☆ | 9(1)V(4) |  |  |  |  | 製品分析・炭素当量・Ｍａｘ | 最大規定値（％）を示す。
08099 | Product analysis: C equivalent, actual value | Indicates the actual value (%) calculated by the formula | ☆ | 9(1)V(4) |  |  |  |  | 製品分析・炭素当量・実績値 | 計算式で算出した実績値（％）を示す。
08100 | Product analysis: C equivalent, significant digit | Indicates the significant range of the integer or after the decimal point | ☆ | X(1) |  |  | B07508 |  | 製品分析・炭素当量・有効桁 | 整数又は小数以下の有効領域を示す。
08101 | Product analysis: C equivalent, calculation formula | Indicates the calculation formula specified in the contract | ☆ | X(2) |  |  | B08015 |  | 製品分析・炭素当量・計算式 | 契約取引で指定される計算式を示す。
08103 | Product analysis: Total composition, min. | Indicates the minimum specified value (%) | ☆ | 9(2)V(4) | M3×2 |  |  |  | 製品分析・成分総量・Ｍｉｎ | 最小規定値（％）を示す。
08104 | Product analysis: Total composition, max. | Indicates the maximum specified value (%) | ☆ | 9(2)V(4) | M3 |  |  |  | 製品分析・成分総量・Ｍａｘ | 最大規定値（％）を示す。
08105 | Product analysis: Total composition, actual value | Indicates the actual value (%) calculated by the formula | ☆ | 9(2)V(4) | M3 |  |  |  | 製品分析・成分総量・実績値 | 計算式で算出した実績値（％）を示す。
08106 | Product analysis: Total composition, significant digit | Indicates the significant range of the integer or after the decimal point | ☆ | X(1) | M3 |  | B07508 |  | 製品分析・成分総量・有効桁 | 整数又は小数以下の有効領域を示す。
08107 | Product analysis: Total composition, calculation formula | Indicates the calculation formula specified in the contract | ☆ | X(2) | M3×② |  | B08021 |  | 製品分析・成分総量・計算式 | 契約取引で指定される計算式を示す。
08115 | Product analysis: Composition, element name | Indicates the composition | ☆ | X(4) | M4×⑳ |  | B07556 |  | 製品分析・成分・元素名 | 成分を示す。
08116 | Product analysis: Composition, min. | Indicates the minimum specified value (%) | ☆ | 9(2)V(6) | M4 |  |  | 308011 | 製品分析・成分・Ｍｉｎ | 最小規定値（％）を示す。ppmレベルでの報告が必要な場合は、小数部を活用して報告する。
08117 | Product analysis: Composition, max. | Indicates the maximum specified value (%) | ☆ | 9(2)V(6) | M4 |  |  | 308011 | 製品分析・成分・Ｍａｘ | 最大規定値（％）を示す。ppmレベルでの報告が必要な場合は、小数部を活用して報告する。
08118 | Product analysis: Composition, actual value | Indicates the actual value (%) calculated by the analysis | ☆ | 9(2)V(6) | M4 |  |  | 308011 | 製品分析・成分・実績値 | 分析実績値（％）を示す。ppmレベルでの報告が必要な場合は、小数部を活用して報告する。
08119 | Product analysis: Composition, significant digit | Indicates the significant range of the integer or after the decimal point | ☆ | X(1) | M4 |  | B07508 |  | 製品分析・成分・有効桁 | 整数又は小数以下の有効領域を示す。
07606 | Tensile: Position | Indicates the sampling position of test piece | ☆ | X(1) | M5×② |  | B07606 |  | 引張・位置 | 試験片の採取位置を示す。
07607 | Tensile: Test piece direction and angle | Indicates the direction and angle of test piece to the rolling direction | ☆ | X(2) | M5×② |  | B07607 |  | 引張・試験片方向角度 | 製品圧延方向に対する採取試験片の方向、角度を示す。
07608 | Tensile: Test piece type, symbol | Indicates the gauge length content using the symbol | ☆ | X(19) | M5 |  | C07608 |  | 引張・試験片種類・記号 | 標点距離内容を記号で示す。
07610 | Tensile: Yield point or yield strength, unit | Indicates the unit of yield point | ☆ | X(1) | M5 | M6×3 | B07610 |  | 引張・降伏点または耐力・単位 | 降伏点の単位を示す。
07611 | Tensile: Yield point or yield strength, measurement method, class | Indicates the measurement type for yield point or yield strength | ☆ | X(1) | M5 | M6×③ | B07611 |  | 引張・降伏点または耐力・測定法・区分 | 降伏点または耐力の測定種類を示す。
07618 | Tensile: Yield point or yield strength, measurement method, value | Indicates the value (%) of the class (e.g. 0.2% yield stress - to | ☆ | X(1) | M5 | M6×③ | B07618 |  | 引張・降伏点または耐力・測定法・値 | 区分の数値（例：0.2%耐力の場合、`0.2’を編集）を示す。
07612 | Tensile: Yield point or yield strength, min. | Indicates the minimum specified value | ☆ | 9(7)V(1) | M5 | M6 |  |  | 引張・降伏点または耐力・Ｍｉｎ | 最小規定値を示す。
07613 | Tensile: Yield point or yield strength, max. | Indicates the maximum specified value | ☆ | 9(7)V(1) | M5 | M6 |  |  | 引張・降伏点または耐力・Ｍａｘ | 最大規定値を示す。
07614 | Tensile: Yield point or yield strength, actual value | Indicates the actual value | ☆ | 9(7)V(1) | M5 | M6 |  |  | 引張・降伏点または耐力・実績値 | 実績値を示す。
07623 | Tensile: Tensile strength, unit | Indicates the unit of tensile strength | ☆ | X(1) | M5 |  | B07610 |  | 引張・引張強さ・単位 | 引張強さの単位を示す。
07624 | Tensile: Tensile strength, min. | Indicates the minimum specified value | ☆ | 9(7)V(1) | M5 |  |  |  | 引張・引張強さ・Ｍｉｎ | 最小規定値を示す。
07625 | Tensile: Tensile strength, max. | Indicates the maximum specified value | ☆ | 9(7)V(1) | M5 |  |  |  | 引張・引張強さ・Ｍａｘ | 最大規定値を示す。
07626 | Tensile: Tensile strength, actual value | Indicates the actual value | ☆ | 9(7)V(1) | M5 |  |  |  | 引張・引張強さ・実績値 | 実績値を示す。
07632 | Tensile: Yield ratio, min. | Indicates the minimum specified value (%) | ☆ | 9(2) | M5 | M7×3 |  | 307632 | 引張・降伏比・Ｍｉｎ | 最小規定値（％）を示す。
07633 | Tensile: Yield ratio, max. | Indicates the maximum specified value (%) | ☆ | 9(2) | M5 | M7 |  | 307632 | 引張・降伏比・Ｍａｘ | 最大規定値（％）を示す。
07634 | Tensile: Yield ratio, actual value | Indicates the actual value (%) | ☆ | 9(2) | M5 | M7 |  | 307632 | 引張・降伏比・実績値 | 実績値（％）を示す。
07636 | Tensile: Elongation, min. | Indicates the minimum specified value (%) | ☆ | 9(3)V(1) | M5 |  |  |  | 引張・伸び・Ｍｉｎ | 最小規定値（％）を示す。
07635 | Tensile: Elongation, max. | Indicates the maximum specified value (%) | ☆ | 9(3)V(1) | M5 |  |  |  | 引張・伸び・Ｍａｘ | 最大規定値（％）を示す。
07637 | Tensile: Elongation, actual value | Indicates the actual value (%) | ☆ | 9(3)V(1) | M5 |  |  |  | 引張・伸び・実績値 | 実績値（％）を示す。
07638 | Tensile: Elongation, significant digit | Indicates the significant range of the integer or after the decimal point | ☆ | X(1) | M5 |  | B07508 |  | 引張・伸び・有効桁 | 整数又は小数以下の有効領域を示す。
07639 | Tensile: Homogeneous (uniform) elongation, class | Indicates the type of measurement | ☆ | X(1) | M5 |  | B07639 |  | 引張・均一（一様）伸び・区分 | 測定の種分けを示す。
07640 | Tensile: Homogeneous (uniform) elongation, min. | Indicates the minimum specified value (%) | ☆ | 9(2)V(1) | M5 |  |  |  | 引張・均一（一様）伸び・Ｍｉｎ | 最小規定値（％）を示す。
07641 | Tensile: Homogeneous (uniform) elongation, actual value | Indicates the actual value (%) | ☆ | 9(2)V(1) | M5 |  |  |  | 引張・均一（一様）伸び・実績値 | 実績値（％）を示す。
07642 | Tensile: Homogeneous (uniform) elongation, significant digit | Indicates the significant range of the integer or after the decimal point | ☆ | X(1) | M5 |  | B07508 |  | 引張・均一（一様）伸び・有効桁 | 整数又は小数以下の有効領域を示す。
07646 | Tensile: Test piece heat-treatment class | Indicates heat treatment or no heat treatment of test piece | ☆ | X(1) | M5×② |  | B07646 |  | 引張・試験片熱処理区分 | 試験片の熱処理実施の有無を示す。
07648 | High-temperature tensile: Test piece direction and angle | Indicates the direction and angle of test piece | ☆ | X(2) |  |  | B07607 |  | 高温引張・試験片方向角度 | 試験片の方向、角度を示す。
07651 | High-temperature tensile: Temperature, value | Indicates the specified temperature | ☆ | 9(4)V(1) |  |  |  |  | 高温引張・温度・値 | 規定の温度を示す。
07652 | High-temperature tensile: Temperature, unit | Indicates the temperature unit | ☆ | X(1) |  |  | B07591 |  | 高温引張・温度・単位 | 温度の単位を示す。
07666 | High-temperature tensile: Tensile strength, unit | Indicates the unit of tensile strength | ☆ | X(1) |  |  | B07610 |  | 高温引張・引張強さ・単位 | 引張強さの単位を示す。
07667 | High-temperature tensile: Tensile strength, min. | Indicates the minimum specified value | ☆ | 9(7)V(1) |  |  |  |  | 高温引張・引張強さ・Ｍｉｎ | 最小規定値を示す。
07668 | High-temperature tensile: Tensile strength, max. | Indicates the maximum specified value | ☆ | 9(7)V(1) |  |  |  |  | 高温引張・引張強さ・Ｍａｘ | 最大規定値を示す。
07669 | High-temperature tensile: Tensile strength, actual value | Indicates the actual value | ☆ | 9(7)V(1) |  |  |  |  | 高温引張・引張強さ・実績値 | 実績値を示す。
08318 | High-temperature tensile: Yield ratio, min. | Indicates the minimum specified value (%) | ☆ | 9(2) |  |  |  | 307632 | 高温引張・降伏比・Ｍｉｎ | 最小規定値（％）を示す。
08319 | High-temperature tensile: Yield ratio, max. | Indicates the maximum specified value (%) | ☆ | 9(2) |  |  |  | 307632 | 高温引張・降伏比・Ｍａｘ | 最大規定値（％）を示す。
08320 | High-temperature tensile: Yield ratio, actual value | Indicates the actual value (%) | ☆ | 9(2) |  |  |  | 307632 | 高温引張・降伏比・実績値 | 実績値（％）を示す。
07671 | High-temperature tensile: Elongation, min. | Indicates the minimum specified value (%) | ☆ | 9(3)V(1) |  |  |  |  | 高温引張・伸び・Ｍｉｎ | 最小規定値（％）を示す。
07672 | High-temperature tensile: Elongation, actual value | Indicates the actual value (%) | ☆ | 9(3)V(1) |  |  |  |  | 高温引張・伸び・実績値 | 実績値（％）を示す。
07673 | High-temperature tensile: Elongation, significant digit | Indicates the significant range of the integer or after the decimal point | ☆ | X(1) |  |  | B07508 |  | 高温引張・伸び・有効桁 | 整数又は小数以下の有効領域を示す。
07677 | High-temperature tensile: Test piece heat-treatment class | Indicates heat treatment or no heat treatment of test piece | ☆ | X(1) |  |  | B07646 |  | 高温引張・試験片熱処理区分 | 試験片の熱処理実施の有無を示す。
07679 | Bend: Test piece direction and angle | Indicates the direction and angle of test piece | ☆ | X(2) |  |  | B07607 |  | 曲げ・試験片方向角度 | 試験片の方向、角度を示す。
07680 | Bend: Bending angle | Indicates the angle for which the angle constituted by the linear section of the test piece's both ends changes from 180ｰ | ☆ | 9(3) |  |  |  |  | 曲げ・曲げ角度 | 試験片の両端の直線部分のなす角度が 180度から変化した角度を示す。
07681 | Bend: Radius | Indicates the radius of curvature (magnification of thickness) - the curvature of the inside section of the bent test piece | ☆ | 9(1)V(2) |  |  |  |  | 曲げ・半径 | 曲げられた試験片の内側がわん曲している曲率半径（厚さの倍率）を示す。
07682 | Bend: Acceptance or rejection | Indicates the acceptance or rejection | ☆ | X(1) |  |  | B07579 |  | 曲げ・実績結果 | 成績合格を示す。
07683 | Bend: Test piece heat-treatment class | Indicates heat treatment or no heat treatment of test piece | ☆ | X(1) |  |  | B07646 |  | 曲げ・試験片熱処理区分 | 試験片の熱処理実施の有無を示す。
07756 | Hardness: Position | Indicates the extraction position of test piece | ☆ | X(1) |  |  | B07606 |  | 硬さ・位置 | 試験片の採取位置を示す。
07759 | Hardness: Type of test, tester symbol | Indicates the type of test using the symbol | ☆ | X(5) |  |  | C07759 | 307759 | 硬さ・試験種類・機種記号 | 試験方法の種類を記号で示す。
07760 | Hardness: Type of test, load | Indicates the load of the tester symbol | ☆ | X(6) |  |  |  | 307759 | 硬さ・試験種類・荷重値 | 機種記号の荷重を示す。
07761 | Hardness: Type of test, the unit of load | Indicates the unit of load | ☆ | X(1) |  |  | B07761 | 307759 | 硬さ・試験種類・荷重単位 | 荷重値の単位を示す。
07775 | Hardness: Average, min. | Indicates the minimum specified value | ☆ | 9(4)V(4) |  |  |  |  | 硬さ・平均・Ｍｉｎ | 最小規定値を示す。
07776 | Hardness: Average, max. | Indicates the maximum specified value | ☆ | 9(4)V(4) |  |  |  |  | 硬さ・平均・Ｍａｘ | 最大規定値を示す。
07777 | Hardness: Average, actual value | Indicates the average value of actual values | ☆ | 9(4)V(4) |  |  |  |  | 硬さ・平均・実績値 | 成績の平均値を示す。
07778 | Hardness: Average, significant digit | Indicates the significant range of the integer or after the decimal point | ☆ | X(1) |  |  | B07508 |  | 硬さ・平均・有効桁 | 整数又は小数以下の有効領域を示す。
07779 | Hardness: Test piece heat-treatment class | Indicates heat treatment or no heat treatment of test piece | ☆ | X(1) |  |  | B07646 |  | 硬さ・試験片熱処理区分 | 試験片の熱処理実施の有無を示す。
07780 | Bake-hardening: Test piece direction and angle | Indicates the direction and angle of test piece | ☆ | X(2) | M8×② |  | B07607 |  | 焼付硬化・試験片方向角度 | 試験片の方向、角度を示す。
07781 | Bake-hardening: Test piece type and symbol | Indicates the gauge length and content of sheet test piece employing the symbol | ☆ | X(6) | M8 |  | C07608 |  | 焼付硬化・試験片種類・記号 | 板状試験片の標点距離内容を記号で示す。
07782 | Bake-hardening: Pre-distortion amount | Indicates the total elongation given in advance to the tension test piece | ☆ | 9(2) | M8 |  |  |  | 焼付硬化・予歪量 | 予め引張試験片にあたえられる全伸びを示す。
07783 | Bake-hardening: Aging, temperature, value | Indicates the specified temperature | ☆ | 9(3) | M8 |  |  |  | 焼付硬化・時効・温度・値 | 規定の温度を示す。
07784 | Bake-hardening: Aging, temperature, unit | Indicates the temperature unit | ☆ | X(1) | M8 |  | B07591 |  | 焼付硬化・時効・温度・単位 | 温度の単位を示す。
07785 | Bake-hardening: Aging, time, value | Indicates the specified retention time | ☆ | 9(3)V(2) | M8 |  |  |  | 焼付硬化・時効・時間・値 | 規定の保持時間を示す。
08404 | Bake-hardening: Aging, time, unit | Indicates the time unit | ☆ | X(1) | M8 |  | B08347 |  | 焼付硬化・時効・時間・単位 | 時間の単位を示す。
07787 | Bake-hardening: BH amount, measurement method, class | Indicates the kind of measurement of yield point or yield strength | ☆ | X(1) | M8 |  | B07611 |  | 焼付硬化・ＢＨ量・測定法・区分 | 降伏点または耐力の測定種類を示す。
09191 | Bake-hardening: BH amount, measurement method, value | Indicates the classification value (%) (e.g. 0.2% yield strength - to be set at 0.2') | ☆ | X(1) | M8 |  | B07618 |  | 焼付硬化・ＢＨ量・測定法・値 | 区分の数値（例：0.2%耐力の場合、`0.2’を編集）を示す。
07786 | Bake-hardening: BH amount, unit | Indicates the unit for yield point | ☆ | X(1) | M8 |  | B07610 |  | 焼付硬化・ＢＨ量・単位 | 降伏点の単位を示す。
07788 | Bake-hardening: BH amount, min. | Indicates the minimum specified value | ☆ | 9(7)V(1) | M8 |  |  |  | 焼付硬化・ＢＨ量・Ｍｉｎ | 最小規定値を示す。
07789 | Bake-hardening: BH amount, max. | Indicates the maximum specified value | ☆ | 9(7)V(1) | M8 |  |  |  | 焼付硬化・ＢＨ量・Ｍａｘ | 最大規定値を示す。
07790 | Bake-hardening: BH amount, actual value | Indicates the actual value | ☆ | 9(7)V(1) | M8 |  |  |  | 焼付硬化・ＢＨ量・実績値 | 実績値を示す。
07793 | Erichsen: Test method | Indicates the kind of test method | ☆ | X(1) |  |  | B07793 |  | エリクセン・試験方法 | 試験方法の種類を示す。
07794 | Erichsen: Min. | Indicates the minimum specified value (mm) | ☆ | 9(2)V(1) |  |  |  |  | エリクセン・Ｍｉｎ | 最小規定値（mm）を示す。
07795 | Erichsen: Actual value | Indicates the actual value (mm) | ☆ | 9(2)V(1) |  |  |  |  | エリクセン・実績値 | 実績値（mm）を示す。
07796 | Erichsen: Significant digit | Indicates the significant range of the integer or after the decimal point | ☆ | X(1) |  |  | B07508 |  | エリクセン・有効桁 | 整数又は小数以下の有効領域を示す。
07798 | Conical cup: Max. | Indicates the maximum specified value (mm) | ☆ | 9(2)V(1) |  |  |  |  | コニカルカップ・Ｍａｘ | 最大規定値（mm）を示す。
07799 | Conical cup: Actual value | Indicates the actual value (mm) | ☆ | 9(2)V(1) |  |  |  |  | コニカルカップ・実績値 | 実績値（mm）を示す。
07800 | Conical cup: Significant digit | Indicates the significant range of the integer or after the decimal point | ☆ | X(1) |  |  | B07508 |  | コニカルカップ・有効桁 | 整数又は小数以下の有効領域を示す。
08405 | Aging hardness: Type of test, tester symbol | Indicates the type of test using the symbol | ☆ | X(5) |  |  | C07759 | 307759 | 時効硬さ・試験種類・機種記号 | 試験方法の種類を記号で示す。
08406 | Aging hardness: Type of test, load | Indicates the load of the tester symbol | ☆ | X(6) |  |  |  | 307759 | 時効硬さ・試験種類・荷重値 | 機種記号の荷重を示す。
08407 | Aging hardness: Type of test, the unit of load | Indicates the load unit | ☆ | X(1) |  |  | B07761 | 307759 | 時効硬さ・試験種類・荷重単位 | 荷重値の単位を示す。
08408 | Aging hardness: Aging, temperature, value | Indicates the specified temperature | ☆ | 9(3) |  |  |  |  | 時効硬さ・時効・温度・値 | 規定の温度を示す。
08409 | Aging hardness: Aging, temperature, unit | Indicates the temperature unit | ☆ | X(1) |  |  | B07591 |  | 時効硬さ・時効・温度・単位 | 温度の単位を示す。
08410 | Aging hardness: Time, value | Indicates the specified time | ☆ | 9(3)V(1) |  |  |  |  | 時効硬さ・時間・値 | 規定の時間を示す。
08411 | Aging hardness: Time, unit | Indicates the time unit | ☆ | X(1) |  |  | B08347 |  | 時効硬さ・時間・単位 | 時間の単位を示す。
08412 | Aging hardness: Min. | Indicates the minimum specified value | ☆ | 9(3)V(1) |  |  |  |  | 時効硬さ・Ｍｉｎ | 最小規定値を示す。
08413 | Aging hardness: Max. | Indicates the maximum specified value | ☆ | 9(3)V(1) |  |  |  |  | 時効硬さ・Ｍａｘ | 最大規定値を示す。
08414 | Aging hardness: Actual value (average) | Indicates the average value of actual values | ☆ | 9(3)V(1) |  |  |  |  | 時効硬さ・実績値（平均） | 成績の平均値を示す。
08415 | Aging hardness: Significant digit | Indicates the significant range of the integer or after the decimal point | ☆ | X(1) |  |  | B07508 |  | 時効硬さ・有効桁 | 整数又は小数以下の有効領域を示す。
07802 | Plastic strain ratio: Average r, min. | Indicates the minimum specified value | ☆ | 9(1)V(2) |  |  |  |  | 塑性歪比・平均ｒ・Ｍｉｎ | 最小規定値を示す。
07803 | Plastic strain ratio: Average r, actual value | Indicates the average actual value in the thickness anisotropy | ☆ | 9(1)V(2) |  |  |  |  | 塑性歪比・平均ｒ・実績値 | 板厚異方向性の平均実績値を示す。
07804 | Plastic strain ratio: Average r, significant digit | Indicates the significant range of the integer or after the decimal point | ☆ | X(1) |  |  | B07508 |  | 塑性歪比・平均ｒ・有効桁 | 整数又は小数以下の有効領域を示す。
07805 | Plastic strain ratio: Delta r, max. | Indicates the maximum specified value | ☆ | 9(1)V(2) |  |  |  |  | 塑性歪比・デルタｒ・Ｍａｘ | 最大規定値を示す。
07806 | Plastic strain ratio: Delta r, actual value | Indicates the actual value (difference) in the thickness anisotropy | ☆ | 9(1)V(2) |  |  |  |  | 塑性歪比・デルタｒ・実績値 | 異方向性の実績値（差）を示す。
07807 | Plastic strain ratio: Delta r, significant digit | Indicates the significant range of the integer or after the decimal point | ☆ | X(1) |  |  | B07508 |  | 塑性歪比・デルタｒ・有効桁 | 整数又は小数以下の有効領域を示す。
08219 | Plastic strain ratio: r (L), min. | Indicates the minimum specified value | ☆ | 9(1)V(2) |  |  |  |  | 塑性歪比・ｒ（Ｌ）・Ｍｉｎ | 最小規定値を示す。
08220 | Plastic strain ratio: r (L), actual value | Indicates the actual value | ☆ | 9(1)V(2) |  |  |  |  | 塑性歪比・ｒ（Ｌ）・実績値 | 実績値を示す。
08221 | Plastic strain ratio: r (L), significant digit | Indicates the significant range of the integer or after the decimal point | ☆ | X(1) |  |  | B07508 |  | 塑性歪比・ｒ（Ｌ）・有効桁 | 整数又は小数以下の有効領域を示す。
08222 | Plastic strain ratio: r (C), min. | Indicates the minimum specified value | ☆ | 9(1)V(2) |  |  |  |  | 塑性歪比・ｒ（Ｃ）・Ｍｉｎ | 最小規定値を示す。
08223 | Plastic strain ratio: r (C), actual value | Indicates the actual value | ☆ | 9(1)V(2) |  |  |  |  | 塑性歪比・ｒ（Ｃ）・実績値 | 実績値を示す。
08224 | Plastic strain ratio: r (C), significant digit | Indicates the significant range of the integer or after the decimal point | ☆ | X(1) |  |  | B07508 |  | 塑性歪比・ｒ（Ｃ）・有効桁 | 整数又は小数以下の有効領域を示す。
08225 | Plastic strain ratio: r (45), min. | Indicates the minimum specified value | ☆ | 9(1)V(2) |  |  |  |  | 塑性歪比・ｒ（45）・Ｍｉｎ | 最小規定値を示す。
08226 | Plastic strain ratio: r (45), actual value | Indicates the actual value | ☆ | 9(1)V(2) |  |  |  |  | 塑性歪比・ｒ（45）・実績値 | 実績値を示す。
08227 | Plastic strain ratio: r (45), significant digit | Indicates the significant range of the integer or after the decimal point | ☆ | X(1) |  |  | B07508 |  | 塑性歪比・ｒ（45）・有効桁 | 整数又は小数以下の有効領域を示す。
07809 | Work-hardening exponent: Test piece direction and angle | Indicates the direction and angle of test piece | ☆ | X(2) | M9×② |  | B07607 |  | 加工硬化指数・試験片方向角度 | 試験片の方向、角度を示す。
07811 | Work-hardening exponent: n value, min. | Indicates the minimum specified value | ☆ | 9V(3) | M9 |  |  |  | 加工硬化指数・ｎ値・Ｍｉｎ | 最小規定値を示す。
07812 | Work-hardening exponent: n value, actual value | Indicates the actual value | ☆ | 9V(3) | M9 |  |  |  | 加工硬化指数・ｎ値・実績値 | 実績値を示す。
07813 | Work-hardening exponent: n value, significant digit | Indicates the significant range after the decimal point | ☆ | X(1) | M9 |  | B07508 |  | 加工硬化指数・ｎ値・有効桁 | 小数以下の有効領域を示す。
07814 | Work-hardening exponent: Average n value, min. | Indicates the minimum specified value | ☆ | 9V(3) | M9 |  |  |  | 加工硬化指数・平均ｎ値・Ｍｉｎ | 最小規定値を示す。
07815 | Work-hardening exponent: Average n value, actual value | Indicates the average actual value | ☆ | 9V(3) | M9 |  |  |  | 加工硬化指数・平均ｎ値・実績値 | 平均実績値を示す。
07816 | Work-hardening exponent: Average n value, significant digit | Indicates the significant range after the decimal point | ☆ | X(1) | M9 |  | B07508 |  | 加工硬化指数・平均ｎ値・有効桁 | 小数以下の有効領域を示す。
07921 | Ridging: Pre-distortion | Indicates the total elongation (%) | ☆ | 9(2) |  |  |  |  | リッジング・予歪 | 引張全伸値（％）を示す。
07922 | Ridging: Judgement 1, score | Indicates the highest specified score | ☆ | X(4) |  |  |  |  | リッジング・判定１・評点 | 最高規定評点を示す。
07923 | Ridging: Judgement 1, actual score | Indicates the actual score | ☆ | X(4) |  |  |  |  | リッジング・判定１・実績評点 | 実績評点を示す。
07924 | Ridging: Judgement 2, acceptance or rejection | Indicates the acceptance or rejection | ☆ | X(1) |  |  | B07579 |  | リッジング・判定２・実績結果 | 成績合格を示す。
07959 | Aging tensile: Test piece direction and angle | Indicates the direction and angle of test piece | ☆ | X(2) | MA×③ |  | B07607 |  | 時効引張・試験片方向角度 | 試験片の方向、角度を示す。
07960 | Aging tensile: Test piece type and symbol | Indicates the gauge length content using the symbol | ☆ | X(6) | MA |  | C07608 |  | 時効引張・試験片種類・記号 | 板状試験片の標点距離内容を記号で示す。
07961 | Aging tensile: Aging, temperature, value | Indicates the specified temperature | ☆ | 9(3) | MA×③ |  |  |  | 時効引張・時効・温度・値 | 規定の温度を示す。
07962 | Aging tensile: Aging, temperature, unit | Indicates the temperature unit | ☆ | X(1) | MA |  | B07591 |  | 時効引張・時効・温度・単位 | 温度の単位を示す。
07963 | Aging tensile: Aging, time, value | Indicates the specified time | ☆ | 9(3)V(1) | MA×③ |  |  |  | 時効引張・時効・時間・値 | 規定の時間を示す。
08416 | Aging tensile: Aging, time, unit | Indicates the time unit | ☆ | X(1) | MA |  | B08347 |  | 時効引張・時効・時間・単位 | 時間の単位を示す。
07964 | Aging tensile: Yield point or yield strength, unit | Indicates the unit of yield point | ☆ | X(1) | MA |  | B07610 |  | 時効引張・降伏点または耐力・単位 | 降伏点の単位を示す。
07965 | Aging tensile: Yield point or yield strength, measurement method, class | Indicates the measurement type for yield point | ☆ | X(1) | MA |  | B07611 |  | 時効引張・降伏点または耐力・測定法・区分 | 降伏点の測定種類を示す。
07972 | Aging tensile: Yield point or yield strength, measurement method, value | Indicates the value (%) of the class (e.g. 0.2% yield strength ? to be set as ‘0.2’) | ☆ | X(1) | MA |  | B07618 |  | 時効引張・降伏点または耐力・測定法・値 | 区分の数値（例：0.2%耐力の場合、`0.2’を編集）を示す。
07966 | Aging tensile: Yield point or yield strength, min. | Indicates the minimum specified value | ☆ | 9(4) | MA |  |  |  | 時効引張・降伏点または耐力・Ｍｉｎ | 最小規定値を示す。
07967 | Aging tensile: Yield point or yield strength, max. | Indicates the maximum specified value | ☆ | 9(4) | MA |  |  |  | 時効引張・降伏点または耐力・Ｍａｘ | 最大規定値を示す。
07968 | Aging tensile: Yield point or yield strength, actual value | Indicates the actual value | ☆ | 9(4) | MA |  |  |  | 時効引張・降伏点または耐力・実績値 | 実績値を示す。
07977 | Aging tensile: Tensile strength, unit | Indicates the unit of tensile strength | ☆ | X(1) | MA |  | B07610 |  | 時効引張・引張強さ・単位 | 引張強さの単位を示す。
07978 | Aging tensile: Tensile strength, min. | Indicates the minimum specified value | ☆ | 9(4) | MA |  |  |  | 時効引張・引張強さ・Ｍｉｎ | 最小規定値を示す。
07979 | Aging tensile: Tensile strength, max. | Indicates the maximum specified value | ☆ | 9(4) | MA |  |  |  | 時効引張・引張強さ・Ｍａｘ | 最大規定値を示す。
07980 | Aging tensile: Tensile strength, actual value | Indicates the actual value | ☆ | 9(4) | MA |  |  |  | 時効引張・引張強さ・実績値 | 実績値を示す。
07982 | Aging tensile: Elongation, min. | Indicates the minimum specified value (%) | ☆ | 9(2)V(1) | MA |  |  |  | 時効引張・伸び・Ｍｉｎ | 最小規定値（％）を示す。
09190 | Aging tensile: Elongation, max. | Indicates the maximum specified value (%) | ☆ | 9(2)V(1) | MA |  |  |  | 時効引張・伸び・Ｍａｘ | 最大規定値（％）を示す。
07983 | Aging tensile: Elongation, actual value | Indicates the actual value (%) | ☆ | 9(2)V(1) | MA |  |  |  | 時効引張・伸び・実績値 | 実績値（％）を示す。
07984 | Aging tensile: Elongation, significant digit | Indicates the significant range of the integer or after the decimal point | ☆ | X(1) | MA |  | B07508 |  | 時効引張・伸び・有効桁 | 整数又は小数以下の有効領域を示す。
07722 | JIS non-metallic inclusion: Total, max. | Indicates the maximum specified value (%) | ☆ | 9V(3) |  |  |  |  | ＪＩＳ非金属介在物・トータル・Ｍａｘ | 最大規定値（％）を示す。
07723 | JIS non-metallic inclusion: Total, actual value | Indicates the total actual values (%) | ☆ | 9V(3) |  |  |  |  | ＪＩＳ非金属介在物・トータル・実績値 | 合計実績値（％）を示す。
07724 | JIS non-metallic inclusion: Total, significant digit | Indicates the significant range after the decimal point | ☆ | X(1) |  |  | B07508 |  | ＪＩＳ非金属介在物・トータル・有効桁 | 小数以下の有効領域を示す。
07725 | JIS non-metallic inclusion: A type, max. | Indicates the maximum specified value (%) | ☆ | 9V(3) |  |  |  |  | ＪＩＳ非金属介在物・Ａ系・Ｍａｘ | 最大規定値（％）を示す。
07726 | JIS non-metallic inclusion: A type, actual value | Indicates the actual value | ☆ | 9V(3) |  |  |  |  | ＪＩＳ非金属介在物・Ａ系・実績値 | 実績値を示す。
07727 | JIS non-metallic inclusion: A type, significant digit | Indicates the significant range after the decimal point | ☆ | X(1) |  |  | B07508 |  | ＪＩＳ非金属介在物・Ａ系・有効桁 | 小数以下の有効領域を示す。
07728 | JIS non-metallic inclusion: B type, max. | Indicates the maximum specified value (%) | ☆ | 9V(3) |  |  |  |  | ＪＩＳ非金属介在物・Ｂ系・Ｍａｘ | 最大規定値（％）を示す。
07729 | JIS non-metallic inclusion: B type, actual value | Indicates the actual value (%) | ☆ | 9V(3) |  |  |  |  | ＪＩＳ非金属介在物・Ｂ系・実績値 | 実績値（％）を示す。
07730 | JIS non-metallic inclusion: B type, significant digit | Indicates the significant range after the decimal point | ☆ | X(1) |  |  | B07508 |  | ＪＩＳ非金属介在物・Ｂ系・有効桁 | 小数以下の有効領域を示す。
07731 | JIS non-metallic inclusion: C type, max. | Indicates the maximum specified value (%) | ☆ | 9V(3) |  |  |  |  | ＪＩＳ非金属介在物・Ｃ系・Ｍａｘ | 最大規定値（％）を示す。
07732 | JIS non-metallic inclusion: C type, actual value | Indicates the actual value (%) | ☆ | 9V(3) |  |  |  |  | ＪＩＳ非金属介在物・Ｃ系・実績値 | 実績値（％）を示す。
07733 | JIS non-metallic inclusion: C type, significant digit | Indicates the significant range after the decimal point | ☆ | X(1) |  |  | B07508 |  | ＪＩＳ非金属介在物・Ｃ系・有効桁 | 小数以下の有効領域を示す。
07734 | JIS non-metallic inclusion: A+B type, max. | Indicates the maximum specified value (%) for the total | ☆ | 9V(3) |  |  |  |  | ＪＩＳ非金属介在物・Ａ＋Ｂ系・Ｍａｘ | 合計最大規定値（％）を示す。
07735 | JIS non-metallic inclusion: A+B type, actual value | Indicates the total actual values (%) | ☆ | 9V(3) |  |  |  |  | ＪＩＳ非金属介在物・Ａ＋Ｂ系・実績値 | 合計実績値（％）を示す。
07736 | JIS non-metallic inclusion: A+B type, significant digit | Indicates the significant range after the decimal point | ☆ | X(1) |  |  | B07508 |  | ＪＩＳ非金属介在物・Ａ＋Ｂ系・有効桁 | 小数以下の有効領域を示す。
07737 | JIS non-metallic inclusion: A+C type, max. | Indicates the maximum specified value (%) for the total | ☆ | 9V(3) |  |  |  |  | ＪＩＳ非金属介在物・Ａ＋Ｃ系・Ｍａｘ | 合計最大規定値（％）を示す。
07738 | JIS non-metallic inclusion: A+C type, actual value | Indicates the total actual values (%) | ☆ | 9V(3) |  |  |  |  | ＪＩＳ非金属介在物・Ａ＋Ｃ系・実績値 | 合計実績値（％）を示す。
07739 | JIS non-metallic inclusion: A+C type, significant digit | Indicates the significant range after the decimal point | ☆ | X(1) |  |  | B07508 |  | ＪＩＳ非金属介在物・Ａ＋Ｃ系・有効桁 | 小数以下の有効領域を示す。
07740 | JIS non-metallic inclusion: B+C type, max. | Indicates the maximum specified value (%) for the total | ☆ | 9V(3) |  |  |  |  | ＪＩＳ非金属介在物・Ｂ＋Ｃ系・Ｍａｘ | 合計最大規定値（％）を示す。
07741 | JIS non-metallic inclusion: B+C type, actual value | Indicates the total actual values (%) | ☆ | 9V(3) |  |  |  |  | ＪＩＳ非金属介在物・Ｂ＋Ｃ系・実績値 | 合計実績値（％）を示す。
07742 | JIS non-metallic inclusion: B+C type, significant digit | Indicates the significant range after the decimal point | ☆ | X(1) |  |  | B07508 |  | ＪＩＳ非金属介在物・Ｂ＋Ｃ系・有効桁 | 小数以下の有効領域を示す。
09280 | Grain size: Test method | Indicates the test method and the grade (ferritic, austenitic, etc.) | ☆ | X(2) | MF×② |  | B09280 |  | 結晶粒度・試験方法 | 試験方法・種類の規格（フェライト、オーステナイト等）を示す。
09281 | Grain size: Test piece number | Indicates the number corresponding to the “Test piece heat treatment” and the “Test piece number” | ☆ | X(1) | MF×② |  | B09241 |  | 結晶粒度・試験片番号 | 「試験片熱処理・試験片番号」に対応した番号を示す。
09282 | Grain size: Type | Indicates the type of grains for the judgement | ☆ | X(20) | MF |  |  |  | 結晶粒度・品位種類 | 判定の対象となる品位種類の名称を示す。
09283 | Grain size: Min. | Indicates the minimum specified value for the grain size number | ☆ | 9(3)V(1) | MF |  |  |  | 結晶粒度・Ｍｉｎ | 粒度番号の最小規定値を示す。
09284 | Grain size: Max. | Indicates the maximum specified value for the grain size number | ☆ | 9(3)V(1) | MF |  |  |  | 結晶粒度・Ｍａｘ | 粒度番号の最大規定値を示す。
09285 | Grain size: Actual value | Indicates the actual value for the grain size number | ☆ | 9(3)V(1) | MF |  |  |  | 結晶粒度・実績値 | 粒度番号の実績値を示す。
09286 | Grain size: Significant digit | Indicates the significant range of the integer or after the decimal point | ☆ | X(1) | MF |  | B07508 |  | 結晶粒度・有効桁 | 整数又は小数以下の有効領域を示す。
09287 | Grain size: Acceptance or rejection | Indicates the acceptance or rejection | ☆ | X(1) | MF |  | B07579 |  | 結晶粒度・実績結果 | 成績合格をを示す。
09288 | Grain size: Test piece heat-treatment class | Indicates heat treatment or no heat treatment of test piece | ☆ | X(1) | MF |  | B07646 |  | 結晶粒度・試験片熱処理区分 | 試験片の熱処理実施の有無を示す。
08688 | Decarburized layer depth: Unit | Indicates the unit for DecarburizatedDecarburized layer depth | ☆ | X(1) |  |  | B08688 |  | 脱炭層深さ・単位 | 脱炭層深さの単位を示す。
07828 | Decarburized layer depth: Total decarburization, judgement 1, max. | Indicates the maximum specified value | ☆ | 9(3)V(3) |  |  |  |  | 脱炭層深さ・全脱炭・判定１・Ｍａｘ | 最大規定値を示す。
07829 | Decarburized layer depth: Total decarburization, judgement 1, actual value 1 | Indicates the actual value of first test piece | ☆ | 9(3)V(3) |  |  |  |  | 脱炭層深さ・全脱炭・判定１・実績値１ | １個目の実績値を示す。
07830 | Decarburized layer depth: Total decarburization, judgement 1, significant digit | Indicates the significant range of the integer or after the decimal point | ☆ | X(1) |  |  | B07508 |  | 脱炭層深さ・全脱炭・判定１・有効桁 | 整数又は小数以下の有効領域を示す。
07831 | Decarburized layer depth: Total decarburization, judgement 2, acceptance or rejection | Indicates the acceptance or rejection | ☆ | X(1) |  |  | B07579 |  | 脱炭層深さ・全脱炭・判定２・実績結果 | 成績合格を示す。
07832 | Decarburized layer depth: Ferrite decarburization, judgement 1, max. | Indicates the maximum specified value | ☆ | 9(3)V(3) |  |  |  |  | 脱炭層深さ・フェライト脱炭・判定１・Ｍａｘ | 最大規定値を示す。
07833 | Decarburized layer depth: Ferrite decarburization, judgement 1, actual value 1 | Indicates the actual value of first test piece | ☆ | 9(3)V(3) |  |  |  |  | 脱炭層深さ・フェライト脱炭・判定１・実績値１ | １個目の実績値を示す。
07834 | Decarburized layer depth: Ferrite decarburization, judgement 1, significant digit | Indicates the significant range in the integer or under the decimal | ☆ | X(1) |  |  | B07508 |  | 脱炭層深さ・フェライト脱炭・判定１・有効桁 | 整数又は小数以下の有効領域を示す。
07835 | Decarburized layer depth: Ferrite decarburization, judgement 2, acceptance or rejection | Indicates the acceptance or rejection | ☆ | X(1) |  |  | B07579 |  | 脱炭層深さ・フェライト脱炭・判定２・実績結果 | 成績合格を示す。
07837 | Decarburized layer depth: Specified actual carbon, actual carbon rate | Indicates the actual carbon rate (%) | ☆ | 9(2) |  |  |  |  | 脱炭層深さ・特定残炭・残炭率 | 残炭率（％）を示す。
07838 | Decarburized layer depth: Specified actual carbon, judgement 1, max. | Indicates the maximum specified value | ☆ | 9(3)V(3) |  |  |  |  | 脱炭層深さ・特定残炭・判定１・Ｍａｘ | 最大規定値を示す。
07839 | Decarburized layer depth: Specified actual carbon, judgement 1, actual value 1 | Indicates the actual value of first test piece | ☆ | 9(3)V(3) |  |  |  |  | 脱炭層深さ・特定残炭・判定１・実績値１ | １個目の実績値を示す。
07840 | Decarburized layer depth: Specified actual carbon, judgement 1, significant digit | Indicates the significant range of the integer or after the decimal point | ☆ | X(1) |  |  | B07508 |  | 脱炭層深さ・特定残炭・判定１・有効桁 | 整数又は小数以下の有効領域を示す。
07841 | Decarburized layer depth: Specified actual carbon, judgement 2, acceptance or rejection | Indicates the acceptance or rejection | ☆ | X(1) |  |  | B07579 |  | 脱炭層深さ・特定残炭・判定２・実績結果 | 成績合格を示す。
08704 | Microstructure: Judgement, acceptance or rejection | Indicates the acceptance or rejection | ☆ | X(1) |  |  | B07579 |  | ミクロ組織・判定・実績結果 | 成績合格を示す。
07817 | Enameling (pickling loss): Acid type | Indicates the type of acid to be applied | ☆ | X(1) |  |  | B07817 |  | ほうろう（酸洗減量）・酸種類 | 使用する酸の種類を示す。
07818 | Enameling (pickling loss): Acid concentration | Indicates the pickling solution acid concentration (%) | ☆ | 9(2)V(2) |  |  |  |  | ほうろう（酸洗減量）・酸濃度 | 酸洗液の酸濃度（％）を示す。
07819 | Enameling (pickling loss): Temperature, value | Indicates the temperature to be set | ☆ | 9(2) |  |  |  |  | ほうろう（酸洗減量）・温度・値 | 設定される温度を示す。
07820 | Enameling (pickling loss): Temperature, unit | Indicates the temperature unit | ☆ | X(1) |  |  | B07591 |  | ほうろう（酸洗減量）・温度・単位 | 温度の単位を示す。
07821 | Enameling (pickling loss): Time, value | Indicates the holding time at the fixed temperature | ☆ | 9(3)V(1) |  |  |  |  | ほうろう（酸洗減量）・時間・値 | 一定温度での保持時間を示す。
07825 | Enameling (pickling loss): Time, unit | Indicates the unit of holding time | ☆ | X(1) |  |  | B08347 |  | ほうろう（酸洗減量）・時間・単位 | 保持時間の単位を示す。
07822 | Enameling (pickling loss): Min. | Indicates the minimum specified value (mg/dm2) | ☆ | 9(4) |  |  |  |  | ほうろう（酸洗減量）・Ｍｉｎ | 最小規定値（ mg /dm2）を示す。
07823 | Enameling (pickling loss): Max. | Indicates the maximum specified value (mg/dm2) | ☆ | 9(4) |  |  |  |  | ほうろう（酸洗減量）・Ｍａｘ | 最大規定値（ mg /dm2）を示す。
07824 | Enameling (pickling loss): Actual value | Indicates the actual value (mg/dm2) | ☆ | 9(4) |  |  |  |  | ほうろう（酸洗減量）・実績値 | 実績値（ mg /dm2）を示す。
07929 | Stainless corrosion: Inspected side, sectional direction | Indicates the sectional direction of test piece | ☆ | X(1) | MB×2 |  | B07720 |  | ステンレス腐食・被検面断面方向 | 試験片の断面方向を示す。
07930 | Stainless corrosion: Test method | Indicates the corrosion test method | ☆ | X(2) | MB×② |  | B07930 |  | ステンレス腐食・試験方法 | 腐食試験方法を示す。
07932 | Stainless corrosion: Sensitization, temperature, value | Indicates the specified temperature | ☆ | 9(3) | MB×② |  |  |  | ステンレス腐食・鋭敏化・温度・値 | 規定の温度を示す。
07933 | Stainless corrosion: Sensitization, temperature, unit | Indicates the temperature unit | ☆ | X(1) | MB |  | B07591 |  | ステンレス腐食・鋭敏化・温度・単位 | 温度の単位を示す。
07934 | Stainless corrosion: Sensitization, time, value | Indicates the specified time | ☆ | 9(3)V(1) | MB×② |  |  |  | ステンレス腐食・鋭敏化・時間・値 | 規定の時間を示す。
08821 | Stainless corrosion: Sensitization, time, unit | Indicates the time unit | ☆ | X(1) | MB |  | B08347 |  | ステンレス腐食・鋭敏化・時間・単位 | 時間の単位を示す。
07935 | Stainless corrosion: Sensitization, cooling method | Indicates the cooling condition | ☆ | X(1) | MB |  | B07935 |  | ステンレス腐食・鋭敏化・冷却方法 | 冷却状態を示す。
07936 | Stainless corrosion: Corrosion amount, unit | Indicates the unit of corrosion amount | ☆ | X(1) | MB |  | B07936 |  | ステンレス腐食・減量・単位 | 腐食減量の単位を示す。
07937 | Stainless corrosion: Corrosion amount, max. | Indicates the maximum specified value | ☆ | 9(2)V(4) | MB |  |  |  | ステンレス腐食・減量・Ｍａｘ | 最大規格値を示す。
07938 | Stainless corrosion: Corrosion amount, actual value | Indicates the actual value | ☆ | 9(2)V(4) | MB |  |  |  | ステンレス腐食・減量・実績値 | 実績値を示す。
07939 | Stainless corrosion: Corrosion amount, significant digit | Indicates the significant range of the integer or after the decimal point | ☆ | X(1) | MB |  | B07508 |  | ステンレス腐食・減量・有効桁 | 整数又は小数以下の有効領域を示す。
07940 | Stainless corrosion: Structure judgement, acceptance or rejection | Indicates the grain boundary corrosion condition and acceptance or rejection as to the pit generation | ☆ | X(1) | MB |  | B07579 |  | ステンレス腐食・組織判定・実績結果 | 結晶粒界の腐食状況又はピット発生結果の成績合格を示す。
07941 | Stainless corrosion: Bending judgement, acceptance or rejection | Indicates acceptance or rejection as to the grain boundary corrosion of bent surface (top of outer surface) | ☆ | X(1) | MB |  | B07579 |  | ステンレス腐食・曲げ判定・実績結果 | 曲げ面（外側の頂）の粒界腐食の成績合格を示す。
07942 | Stainless corrosion: Test piece heat-treatment class | Indicates heat treatment or no heat treatment of test piece | ☆ | X(1) | MB |  | B07646 |  | ステンレス腐食・試験片熱処理区分 | 試験片の熱処理実施の有無を示す。
08195 | Protective film performance: Film thickness, min. | Indicates the minimum specified thickness (μm) | ☆ | 9(3) |  |  |  |  | 保護皮膜性能・膜厚・Ｍｉｎ | 最小規定値（μｍ）を示す。
08196 | Protective film performance: Film thickness, max. | Indicates the maximum specified thickness (μm) | ☆ | 9(3) |  |  |  |  | 保護皮膜性能・膜厚・Ｍａｘ | 最大規定値（μｍ）を示す。
08197 | Protective film performance: Film thickness, actual value | Indicates the actual thickness (μm) | ☆ | 9(3) |  |  |  |  | 保護皮膜性能・膜厚・実績値 | 実績値（μｍ）を示す。
08200 | Protective film performance: Exfoliation resistance, front side, min. | Indicates the minimum specified value (N/cm) | ☆ | 9(1)V(3) |  |  |  |  | 保護皮膜性能・剥離強さ・表面・Ｍｉｎ | 最小規定値（Ｎ／cm）を示す。
08201 | Protective film performance: Exfoliation resistance, front side, max. | Indicates the maximum specified value (N/cm) | ☆ | 9(1)V(3) |  |  |  |  | 保護皮膜性能・剥離強さ・表面・Ｍａｘ | 最大規定値（Ｎ／cm）を示す。
08202 | Protective film performance: Exfoliation resistance, front side, actual value | Indicates the actual value (N/cm) | ☆ | 9(1)V(3) |  |  |  |  | 保護皮膜性能・剥離強さ・表面・実績値 | 実績値（Ｎ／cm）を示す。
08203 | Protective film performance: Exfoliation resistance, front side, significant digit | Indicates the significant range of the integer or after the decimal point | ☆ | X(1) |  |  | B07508 |  | 保護皮膜性能・剥離強さ・表面・有効桁 | 整数または少数以下の有効領域を示す。
08204 | Protective film performance: Exfoliation resistance, back side, min. | Indicates the minimum specified value (N/cm) | ☆ | 9(1)V(3) |  |  |  |  | 保護皮膜性能・剥離強さ・裏面・Ｍｉｎ | 最小規定値（Ｎ／cm）を示す。
08205 | Protective film performance: Exfoliation resistance, back side, max. | Indicates the maximum specified value (N/cm) | ☆ | 9(1)V(3) |  |  |  |  | 保護皮膜性能・剥離強さ・裏面・Ｍａｘ | 最大規定値（Ｎ／cm）を示す。
08206 | Protective film performance: Exfoliation resistance, back side, actual value | Indicates the actual value (N/cm) | ☆ | 9(1)V(3) |  |  |  |  | 保護皮膜性能・剥離強さ・裏面・実績値 | 実績値（Ｎ／cm）を示す。
08207 | Protective film performance: Exfoliation resistance, back side, significant digit | Indicates the significant range of the integer or after the decimal point | ☆ | X(1) |  |  | B07508 |  | 保護皮膜性能・剥離強さ・裏面・有効桁 | 整数または少数以下の有効領域を示す。
07224 | Coil length | Indicates the measured length (meters) of coil only when the coil length is required by the shipper | ☆ | 9(6) |  |  |  |  | コイル長 | 注文者指定でコイル長の要求が有る時にかぎってコイル実測長（メ－トル）を示す。
07499 | Number of welding | Indicates the number of coil-to-coil welds contained in one material coil (including hot- and cold-rolled electrical steel sheets) | ☆ | X(1) |  |  | B07499 |  | 溶接箇所数 | 素材コイルの１コイル中にコイル接合した、混入部溶接数を示す（電磁熱延・電磁冷延を含む）。
09321 | Dimensional inspection: Thickness (diameter), unit | Indicates the measurement unit for thickness (diameter) | ☆ | X(1) |  |  | B08502 |  | 寸法検査・厚さ（径）・単位 | 厚さ（径）の測定単位を示す。
09174 | Dimensional inspection: Thickness (diameter), min. | Indicates the minimum specified value (mm) in the tolerance of sheet thickness or bar/rod diameter | ☆ | 9(3)V(3) |  |  |  |  | 寸法検査・厚さ（径）・Ｍｉｎ | 板厚、または棒線の直径公差の最小規定値（mm）を示す。
09175 | Dimensional inspection: Thickness (diameter), max. | Indicates the maximum specified value (mm) in the tolerance of sheet thickness or bar/rod diameter | ☆ | 9(3)V(3) |  |  |  |  | 寸法検査・厚さ（径）・Ｍａｘ | 板厚、または棒線の直径公差の最大規定値（mm）を示す。
09324 | Dimensional inspection: Thickness (diameter), actual measurement value, min. | Indicates the minimum value | ☆ | 9(3)V(3) |  |  |  |  | 寸法検査・厚さ（径）・実測値・最小 | 最小値を示す。
09325 | Dimensional inspection: Thickness (diameter), actual measurement value, max. | Indicates the maximum value | ☆ | 9(3)V(3) |  |  |  |  | 寸法検査・厚さ（径）・実測値・最大 | 最大値を示す。
09326 | Dimensional inspection: Thickness (diameter), actual measurement value, average | Indicates the average value | ☆ | 9(3)V(3) |  |  |  |  | 寸法検査・厚さ（径）・実測値・平均 | 平均値を示す。
09177 | Dimensional inspection: Thickness (diameter), significant digit | Indicates the significant range of the integer or after the decimal point | ☆ | X(1) |  |  | B07508 |  | 寸法検査・厚さ（径）・有効桁 | 整数または少数点以下の有効領域を示す。
09327 | Dimensional inspection: Thickness (diameter), acceptance or rejection | Indicates the acceptance or rejection | ☆ | X(1) |  |  | B07579 |  | 寸法検査・厚さ（径）・実績結果 | 成績合格を示す。
09328 | Dimensional inspection: Width, unit | Indicates the measurement unit of width | ☆ | X(1) |  |  | B08502 |  | 寸法検査・幅・単位 | 幅の測定単位を示す。
09179 | Dimensional inspection: Width, min. | Indicates the minimum specified value (mm) in the tolerance of width | ☆ | 9(4)V(3) |  |  |  |  | 寸法検査・幅・Ｍｉｎ | 幅公差の最小規定値（mm）を示す。
09180 | Dimensional inspection: Width, max. | Indicates the maximum specified value (mm) in the tolerance of width | ☆ | 9(4)V(3) |  |  |  |  | 寸法検査・幅・Ｍａｘ | 幅公差の最大規定値（mm）を示す。
09331 | Dimensional inspection: Width, actual measurement value, min. | Indicates the minimum value | ☆ | 9(4)V(3) |  |  |  |  | 寸法検査・幅・実測値・最小 | 最小値を示す。
09332 | Dimensional inspection: Width, actual measurement value, max. | Indicates the maximum value | ☆ | 9(4)V(3) |  |  |  |  | 寸法検査・幅・実測値・最大 | 最大値を示す。
09333 | Dimensional inspection: Width, actual measurement value, average | Indicates the average value | ☆ | 9(4)V(3) |  |  |  |  | 寸法検査・幅・実測値・平均 | 平均値を示す。
09182 | Dimensional inspection: Width, significant digit | Indicates the significant range of the integer or after the decimal point | ☆ | X(1) |  |  | B07508 |  | 寸法検査・幅・有効桁 | 整数または少数点以下の有効領域を示す。
09334 | Dimensional inspection: Width, acceptance or rejection | Indicates the acceptance or rejection | ☆ | X(1) |  |  | B07579 |  | 寸法検査・幅・実績結果 | 成績合格を示す。
09335 | Dimensional inspection: Length, unit | Indicates the measurement unit of length | ☆ | X(1) |  |  | B08502 |  | 寸法検査・長さ・単位 | 長さの測定単位を示す。
09184 | Dimensional inspection: Length, min. | Indicates the minimum specified value (mm) in the tolerance of length | ☆ | 9(5)V(3) |  |  |  |  | 寸法検査・長さ・Ｍｉｎ | 長さの公差最小規定値（mm）を示す。
09185 | Dimensional inspection: Length, max. | Indicates the maximum specified value (mm) in the tolerance of length | ☆ | 9(5)V(3) |  |  |  |  | 寸法検査・長さ・Ｍａｘ | 長さの公差最大規定値（mm）を示す。
09338 | Dimensional inspection: Length, actual measurement value, min. | Indicates the minimum value | ☆ | 9(5)V(3) |  |  |  |  | 寸法検査・長さ・実測値・最小 | 最小値を示す。
09339 | Dimensional inspection: Length, actual measurement value, max. | Indicates the maximum value | ☆ | 9(5)V(3) |  |  |  |  | 寸法検査・長さ・実測値・最大 | 最大値を示す。
09340 | Dimensional inspection: Length, actual measurement value, average | Indicates the average value | ☆ | 9(5)V(3) |  |  |  |  | 寸法検査・長さ・実測値・平均 | 平均値を示す。
09187 | Dimensional inspection: Length, significant digit | Indicates the significant range of the integer or after the decimal point | ☆ | X(1) |  |  | B07508 |  | 寸法検査・長さ・有効桁 | 整数または少数点以下の有効領域を示す。
09341 | Dimensional inspection: Length, acceptance or rejection | Indicates the acceptance or rejection | ☆ | X(1) |  |  | B07579 |  | 寸法検査・長さ・実績結果 | 成績合格を示す。
09073 | Visual inspect | Indicates the acceptance or rejection | ☆ | X(1) |  |  | B07579 |  | 外観形状検査・実績結果 | 成績合格表す。
09074 | Electrical resistance: Resistance value, min. | Indicates the minimum specified value (μΩ?cm) | ☆ | 9(3)V(1) |  |  |  |  | 電気抵抗・抵抗値・Ｍｉｎ | 最小規定値（μΩ－cm）を示す。
09075 | Electrical resistance: Resistance value, max. | Indicates the maximum specified value (μΩ?cm) | ☆ | 9(3)V(1) |  |  |  |  | 電気抵抗・抵抗値・Ｍａｘ | 最大規定値（μΩ－cm）を示す。
09076 | Electrical resistance: Resistance value, actual value | Indicates the actual value (μΩ?cm) | ☆ | 9(3)V(1) |  |  |  |  | 電気抵抗・抵抗値・実績値 | 実績値（μΩ－cm）を示す。
09517 | Electrical resistance: Resistance value, significant digit | Indicates the significant range of the integer or after the decimal point | ☆ | X(1) |  |  | B07508 |  | 電気抵抗・抵抗値・有効桁 | 整数又は少数以下の有効領域を示す。
09077 | Electrical resistance: Fluctuation value, max. | Indicates the maximum specified value (%) | ☆ | 9(2) |  |  |  |  | 電気抵抗・変動値・Ｍａｘ | 最大規定値（％）を示す。
09078 | Electrical resistance: Fluctuation value, actual value | Indicates the actual value (%) | ☆ | 9(2) |  |  |  |  | 電気抵抗・変動値・実績値 | 実績値（％）を示す。
09079 | Core loss: Test piece direction | Indicates the test piece direction | ☆ | X(1) | MC×⑧ |  | B07679 |  | 鉄損・試験片方向 | 試験片の方向を示す。
07951 | Core loss: Test method | Indicates the kind of test method | ☆ | X(1) | MC×⑧ |  | B07951 |  | 鉄損・試験方法 | 試験方法の種類を示す。
07952 | Core loss: Magnetism class symbol | Indicates the magnetic property of core loss | ☆ | X(9) | MC×⑧ |  | C07952 |  | 鉄損・磁性区分記号 | 鉄損の磁気特性条件を示す。
07954 | Core loss: Min. | Indicates the minimum specified value (W/kg) | ☆ | 9(2)V(3) | MC |  |  |  | 鉄損・Ｍｉｎ | 最小規定値（Ｗ／kg）を示す。
07955 | Core loss: Max. | Indicates the maximum specified value (W/kg) | ☆ | 9(2)V(3) | MC |  |  |  | 鉄損・Ｍａｘ | 最大規定値（Ｗ／kg）を示す。
07956 | Core loss: Actual value | Indicates the actual value (W/kg) | ☆ | 9(2)V(3) | MC |  |  |  | 鉄損・実績値 | 実績値（Ｗ／kg）を示す。
07957 | Core loss: Significant digit | Indicates the significant range of the integer or after the decimal point | ☆ | X(1) | MC |  | B07508 |  | 鉄損・有効桁 | 整数又は小数以下の有効領域を示す。
09081 | Magnetic induction: Test piece direction | Indicates the test piece direction | ☆ | X(1) | MD×⑧ |  | B07679 |  | 磁束密度・試験片方向 | 試験片の方向を示す。
07985 | Magnetic induction: Test method | Indicates the kind of test method | ☆ | X(1) | MD×⑧ |  | B07951 |  | 磁束密度・試験方法 | 試験方法の種類を示す。
07986 | Magnetic induction: Magnetism class symbol | Indicates the magnetic property of magnetic induction | ☆ | X(9) | MD×⑧ |  | C07986 |  | 磁束密度・磁性区分記号 | 磁束密度の磁気特性条件を示す。
07988 | Magnetic induction: Min. | Indicates the minimum specified value (T) | ☆ | 9(2)V(3) | MD |  |  |  | 磁束密度・Ｍｉｎ | 最小規定値（Ｔ）を示す。
09082 | Magnetic induction: Max. | Indicates the maximum specified value (T) | ☆ | 9(2)V(3) | MD |  |  |  | 磁束密度・Ｍａｘ | 最大規定値（Ｔ）を示す。
07989 | Magnetic induction: Actual value | Indicates the actual value (T) | ☆ | 9(2)V(3) | MD |  |  |  | 磁束密度・実績値 | 実績値（Ｔ）を示す。
07990 | Magnetic induction: Significant digit | Indicates the significant range of the integer or after the decimal point | ☆ | X(1) | MD |  | B07508 |  | 磁束密度・有効桁 | 整数又は小数以下の有効領域を示す。
07992 | Ａmplitude permeability: Test method | Indicates the kind of test method | ☆ | X(1) |  |  | B07951 |  | 透磁率・試験方法 | 試験方法の種類を示す。
07995 | Ａmplitude permeability: Unit | Indicates the permeability unit | ☆ | X(1) |  |  | B07995 |  | 透磁率・単位 | 透磁率の単位を示す。
07996 | Ａmplitude permeability: Min. | Indicates the minimum specified value | ☆ | 9(6)V(4) |  |  |  |  | 透磁率・Ｍｉｎ | 最小規定値を示す。
07997 | Ａmplitude permeability: Max. | Indicates the maximum specified value | ☆ | 9(6)V(4) |  |  |  |  | 透磁率・Ｍａｘ | 最大規定値を示す。
07998 | Ａmplitude permeability: Actual value | Indicates the actual value | ☆ | 9(6)V(4) |  |  |  |  | 透磁率・実績値 | 実績値を示す。
07999 | Ａmplitude permeability: Significant digit | Indicates the significant range of the integer or after the decimal point | ☆ | X(1) |  |  | B07508 |  | 透磁率・有効桁 | 整数又は小数以下の有効領域を示す。
08001 | Ａmplitude permeability: Test piece heat-treatment class | Indicates heat treatment or no heat treatment of test piece | ☆ | X(1) |  |  | B07646 |  | 透磁率・試験片熱処理区分 | 試験片の熱処理実施の有無を示す。
08002 | Coercive force: Test method | Indicates the kind of test method | ☆ | X(1) |  |  | B07951 |  | 保磁力・試験方法 | 試験方法の種類を示す。
08003 | Coercive force: Magnetism class symbol | Indicates the magnetic property of coercive force | ☆ | X(9) |  |  | C08003 |  | 保磁力・磁性区分記号 | 保磁力の磁気特性条件を示す。
08005 | Coercive force: Min. | Indicates the minimum specified value (A/m) | ☆ | 9(3)V(2) |  |  |  |  | 保磁力・Ｍｉｎ | 最小規定値（Ａ／ｍ）を示す。
08006 | Coercive force: Max. | Indicates the maximum specified value (A/m) | ☆ | 9(3)V(2) |  |  |  |  | 保磁力・Ｍａｘ | 最大規定値（Ａ／ｍ）を示す。
08007 | Coercive force: Actual value | Indicates the actual value (A/m) | ☆ | 9(3)V(2) |  |  |  |  | 保磁力・実績値 | 実績値（Ａ／ｍ）を示す。
08008 | Coercive force: Significant digit | Indicates the significant range of the integer or after the decimal point | ☆ | X(1) |  |  | B07508 |  | 保磁力・有効桁 | 整数又は小数以下の有効領域を示す。
07589 | Test piece heat treatment: Method and symbol | Indicates the heat-treatment method applied to the test piece | ☆ | X(20) |  |  | C07589 | 307589 | 試験片熱処理・方法記号 | 試験片に施す熱処理方法を示す。
09125 | Test piece heat treatment: Holding temperature unit | Indicates the holding temperature unit | ☆ | X(1) |  |  | B07591 | 307589 | 試験片熱処理・保持温度単位 | 保持温度の単位を示す。
09126 | Test piece heat treatment: Holding time unit | Indicates the holding time unit | ☆ | X(1) |  |  | B08347 | 307589 | 試験片熱処理・保持時間単位 | 保持時間の単位を示す。
09403 | Test piece heat treatment: Test piece number | Indicates the "Test piece heat-treatment type” and the "Test piece number" | ☆ | X(1) | MG×⑤ |  | B09241 |  | 試験片熱処理・試験片番号 | 「試験片熱処理・試験片番号」を示す。
09404 | Test piece heat treatment: Test piece class | Indicates the class of test pieces other than those extracted from the test piece specified in the contract (e.g. the test piece extracted from semi-finished product, annealed product, etc.) | ☆ | X(1) | MG |  | B08313 |  | 試験片熱処理・試材区分 | 契約取引の指定による製品以外の試験片採取（例えば、半製品、焼入後製品等から採取）したものの分類を示す。
09405 | Test piece heat treatment: Condition, cooling method | Indicates the cooling method | ☆ | X(1) | MG | MH×② | B07935 |  | 試験片熱処理・条件・冷却方法 | 冷却方法を示す。
09406 | Test piece heat treatment: Condition, holding temperature, min. | Indicates the minimum specified value | ☆ | 9(4) | MG | MH |  |  | 試験片熱処理・条件・保持温度・Ｍｉｎ | 最小規定値を示す。
09407 | Test piece heat treatment: Condition, holding temperature, max. | Indicates the maximum specified value | ☆ | 9(4) | MG | MH |  |  | 試験片熱処理・条件・保持温度・Ｍａｘ | 最大規定値を示す。
09408 | Test piece heat treatment: Condition, holding temperature actual value | Indicates the holding temperature actual value at the fixed temperature | ☆ | 9(4) | MG | MH |  | 307589 | 試験片熱処理・条件・保持温度・実績 | 一定保持温度での保持温度実績を示す。
09409 | Test piece heat treatment: Condition, holding time, min. | Indicates the minimum specified value | ☆ | 9(4)V(1) | MG | MH |  |  | 試験片熱処理・条件・保持時間・Ｍｉｎ | 最小規定値を示す。
09410 | Test piece heat treatment: Condition, holding time, max. | Indicates the maximum specified value | ☆ | 9(4)V(1) | MG | MH |  |  | 試験片熱処理・条件・保持時間・Ｍａｘ | 最大規定値を示す。
09411 | Test piece heat treatment: Condition, holding time actual value | Indicates the holding time actual value at the fixed temperature | ☆ | 9(4)V(1) | MG | MH |  | 307589 | 試験片熱処理・条件・保持時間・実績 | 一定保持温度での保持時間の実績を示す。
09412 | Test piece heat treatment: Condition, repetition number | Indicates the repetition number of conditions | ☆ | 9(2) | MG | MH |  |  | 試験片熱処理・条件・回数 | 条件の繰り返し回数を示す。
09189 | Surface roughness: Unit | Indicates the unit of surface roughness | ☆ | X(1) | ME×2 |  | B09189 |  | 粗度・単位 | 粗度の単位を示す。
07843 | Surface roughness (Ra): Test piece direction | Indicates the test piece direction | ☆ | X(1) | ME×② |  | B07679 |  | 粗度（Ｒａ）・試験片方向 | 試験片の方向を示す。
07845 | Surface roughness (Ra): Front side, min. | Indicates the minimum specified value (μm) | ☆ | 9(3)V(2) | ME |  |  |  | 粗度（Ｒａ）・表面・Ｍｉｎ | 最小規定値（μｍ）を示す。
07846 | Surface roughness (Ra): Front side, max. | Indicates the maximum specified value (μm) | ☆ | 9(3)V(2) | ME |  |  |  | 粗度（Ｒａ）・表面・Ｍａｘ | 最大規定値（μｍ）を示す。
07847 | Surface roughness (Ra): Front side, actual value | Indicates the actual value (μm) | ☆ | 9(3)V(2) | ME |  |  |  | 粗度（Ｒａ）・表面・実績値 | 実績値（μｍ）を示す。
07848 | Surface roughness (Ra): Front side, significant digit | Indicates the significant range of the integer or after the decimal point | ☆ | X(1) | ME |  | B07508 |  | 粗度（Ｒａ）・表面・有効桁 | 整数又は小数以下の有効領域を示す。
07849 | Surface roughness (Ra): Back side, min. | Indicates the minimum specified value (μm) | ☆ | 9(3)V(2) | ME |  |  |  | 粗度（Ｒａ）・裏面・Ｍｉｎ | 最小規定値（μｍ）を示す。
07850 | Surface roughness (Ra): Back side, max. | Indicates the maximum specified value (μm) | ☆ | 9(3)V(2) | ME |  |  |  | 粗度（Ｒａ）・裏面・Ｍａｘ | 最大規定値（μｍ）を示す。
07851 | Surface roughness (Ra): Back side, actual value | Indicates the actual value (μm) | ☆ | 9(3)V(2) | ME |  |  |  | 粗度（Ｒａ）・裏面・実績値 | 実績値（μｍ）を示す。
07852 | Surface roughness (Ra): Back side, significant digit | Indicates the significant range of the integer or after the decimal point | ☆ | X(1) | ME |  | B07508 |  | 粗度（Ｒａ）・裏面・有効桁 | 整数又は小数以下の有効領域を示す。
07854 | Surface roughness (Ry): Test piece direction | Indicates the test piece direction | ☆ | X(1) | ME×② |  | B07679 |  | 粗度（Ｒｙ）・試験片方向 | 試験片の方向を示す。
07856 | Surface roughness (Ry): Front side, min. | Indicates the minimum specified value (μm) | ☆ | 9(2)V(2) | ME |  |  |  | 粗度（Ｒｙ）・表面・Ｍｉｎ | 最小規定値（μｍ）を示す。
07857 | Surface roughness (Ry): Front side, max. | Indicates the maximum specified value (μm) | ☆ | 9(2)V(2) | ME |  |  |  | 粗度（Ｒｙ）・表面・Ｍａｘ | 最大規定値（μｍ）を示す。
07858 | Surface roughness (Ry): Front side, actual value | Indicates the actual value (μm) | ☆ | 9(2)V(2) | ME |  |  |  | 粗度（Ｒｙ）・表面・実績値 | 実績値（μｍ）を示す。
07859 | Surface roughness (Ry): Front side, significant digit | Indicates the significant range of the integer or after the decimal point | ☆ | X(1) | ME |  | B07508 |  | 粗度（Ｒｙ）・表面・有効桁 | 整数又は小数以下の有効領域を示す。
07860 | Surface roughness (Ry): Back side, min. | Indicates the minimum specified value (μm) | ☆ | 9(2)V(2) | ME |  |  |  | 粗度（Ｒｙ）・裏面・Ｍｉｎ | 最小規定値（μｍ）を示す。
07861 | Surface roughness (Ry): Back side, max. | Indicates the maximum specified value (μm) | ☆ | 9(2)V(2) | ME |  |  |  | 粗度（Ｒｙ）・裏面・Ｍａｘ | 最大規定値（μｍ）を示す。
07862 | Surface roughness (Ry): Back side, actual value | Indicates the actual value (μm) | ☆ | 9(2)V(2) | ME |  |  |  | 粗度（Ｒｙ）・裏面・実績値 | 実績値（μｍ）を示す。
07863 | Surface roughness (Ry): Back side, significant digit | Indicates the significant range of the integer or after the decimal point | ☆ | X(1) | ME |  | B07508 |  | 粗度（Ｒｙ）・裏面・有効桁 | 整数又は小数以下の有効領域を示す。
08209 | Surface roughness (Rz): Test piece direction | Indicates the test piece direction | ☆ | X(1) | ME×② |  | B07679 |  | 粗度（Ｒｚ）・試験片方向 | 試験片の方向を示す。
08211 | Surface roughness (Rz): Front side, min. | Indicates the minimum specified value (μm) | ☆ | 9(2)V(2) | ME |  |  |  | 粗度（Ｒｚ）・表面・Ｍｉｎ | 最小規定値（μｍ）を示す。
08212 | Surface roughness (Rz): Front side, max. | Indicates the maximum specified value (μm) | ☆ | 9(2)V(2) | ME |  |  |  | 粗度（Ｒｚ）・表面・Ｍａｘ | 最大規定値（μｍ）を示す。
08213 | Surface roughness (Rz): Front side, actual value | Indicates the actual value (μm) | ☆ | 9(2)V(2) | ME |  |  |  | 粗度（Ｒｚ）・表面・実績値 | 実績値（μｍ）を示す。
08214 | Surface roughness (Rz): Front side, significant digit | Indicates the significant range of the integer or after the decimal point | ☆ | X(1) | ME |  | B07508 |  | 粗度（Ｒｚ）・表面・有効桁 | 整数または小数以下の有効領域を示す。
08215 | Surface roughness (Rz): Back side, min. | Indicates the minimum specified value (μm) | ☆ | 9(2)V(2) | ME |  |  |  | 粗度（Ｒｚ）・裏面・Ｍｉｎ | 最小規定値（μｍ）を示す。
08216 | Surface roughness (Rz): Back side, max. | Indicates the maximum specified value (μm) | ☆ | 9(2)V(2) | ME |  |  |  | 粗度（Ｒｚ）・裏面・Ｍａｘ | 最大規定値（μｍ）を示す。
08217 | Surface roughness (Rz): Back side, actual value | Indicates the actual value (μm) | ☆ | 9(2)V(2) | ME |  |  |  | 粗度（Ｒｚ）・裏面・実績値 | 実績値（μｍ）を示す。
08218 | Surface roughness (Rz): Back side, significant digit | Indicates the significant range of the integer or after the decimal point | ☆ | X(1) | ME |  | B07508 |  | 粗度（Ｒｚ）・裏面・有効桁 | 整数または小数以下の有効領域を示す。
07865 | Surface roughness (PPi): Test piece direction | Indicates the test piece direction | ☆ | X(1) | ME×② |  | B07679 |  | 粗度（ＰＰｉ）・試験片方向 | 試験片の方向を示す。
07866 | Surface roughness (PPi): Front side, min. | Indicates the minimum specified value | ☆ | 9(3) | ME |  |  |  | 粗度（ＰＰｉ）・表面・Ｍｉｎ | 最小規定値を示す。
07867 | Surface roughness (PPi): Front side, max. | Indicates the maximum specified value | ☆ | 9(3) | ME |  |  |  | 粗度（ＰＰｉ）・表面・Ｍａｘ | 最大規定値を示す。
07870 | Surface roughness (PPi): Front side, actual value | Indicates the actual value | ☆ | 9(3) | ME |  |  |  | 粗度（ＰＰｉ）・表面・実績値 | 実績値を示す。
07872 | Surface roughness (PPi): Back side, min. | Indicates the minimum specified value | ☆ | 9(3) | ME |  |  |  | 粗度（ＰＰｉ）・裏面・Ｍｉｎ | 最小規定値を示す。
07873 | Surface roughness (PPi): Back side, max. | Indicates the maximum specified value | ☆ | 9(3) | ME |  |  |  | 粗度（ＰＰｉ）・裏面・Ｍａｘ | 最大規定値を示す。
07876 | Surface roughness (PPi): Back side, actual value | Indicates the actual value | ☆ | 9(3) | ME |  |  |  | 粗度（ＰＰｉ）・裏面・実績値 | 実績値を示す。
07879 | Surface roughness (Wca): Test piece direction | Indicates the test piece direction | ☆ | X(1) | ME×② |  | B07679 |  | 粗度（Ｗｃａ）・試験片方向 | 試験片の方向を示す。
07881 | Surface roughness (Wca): Front side, min. | Indicates the minimum specified value (μm) | ☆ | 9(2)V(2) | ME |  |  |  | 粗度（Ｗｃａ）・表面・Ｍｉｎ | 最小規定値（μｍ）を示す。
07882 | Surface roughness (Wca): Front side, max. | Indicates the maximum specified value (μm) | ☆ | 9(2)V(2) | ME |  |  |  | 粗度（Ｗｃａ）・表面・Ｍａｘ | 最大規定値（μｍ）を示す。
07883 | Surface roughness (Wca): Front side, actual value | Indicates the actual value (μm) | ☆ | 9(2)V(2) | ME |  |  |  | 粗度（Ｗｃａ）・表面・実績値 | 実績値（μｍ）を示す。
07884 | Surface roughness (Wca): Front side, significant digit | Indicates the significant range of the integer or after the decimal point | ☆ | X(1) | ME |  | B07508 |  | 粗度（Ｗｃａ）・表面・有効桁 | 整数又は小数以下の有効領域を示す。
07885 | Surface roughness (Wca): Back side, min. | Indicates the minimum specified value (μm) | ☆ | 9(2)V(2) | ME |  |  |  | 粗度（Ｗｃａ）・裏面・Ｍｉｎ | 最小規定値（μｍ）を示す。
07886 | Surface roughness (Wca): Back side, max. | Indicates the maximum specified value (μm) | ☆ | 9(2)V(2) | ME |  |  |  | 粗度（Ｗｃａ）・裏面・Ｍａｘ | 最大規定値（μｍ）を示す。
07887 | Surface roughness (Wca): Back side, actual value | Indicates the actual value (μm) | ☆ | 9(2)V(2) | ME |  |  |  | 粗度（Ｗｃａ）・裏面・実績値 | 実績値（μｍ）を示す。
07888 | Surface roughness (Wca): Back side, significant digit | Indicates the significant range of the integer or after the decimal point | ☆ | X(1) | ME |  | B07508 |  | 粗度（Ｗｃａ）・裏面・有効桁 | 整数又は小数以下の有効領域を示す。
07944 | Luster: Reflectance percentage, min. | Indicates the minimum specified value (%) | ☆ | 9(4)V(1) |  |  |  |  | 光沢度・反射率・Ｍｉｎ | 最小規定値（％）を示す。
07945 | Luster: Reflectance percentage, max. | Indicates the maximum specified value (%) | ☆ | 9(4)V(1) |  |  |  |  | 光沢度・反射率・Ｍａｘ | 最大規定値（％）を示す。
07946 | Luster: Reflectance percentage, actual value | Indicates the actual value (%) | ☆ | 9(4)V(1) |  |  |  |  | 光沢度・反射率・実績値 | 実績値（％）を示す。
07947 | Luster: Reflectance percentage, significant digit | Indicates the significant range of the integer or after the decimal point | ☆ | X(1) |  |  | B07508 |  | 光沢度・反射率・有効桁 | 整数又は小数以下の有効領域を示す。
07948 | Luster: Judgement 1, score | Indicates the lowest specified score | ☆ | X(4) |  |  |  |  | 光沢度・判定１・評点 | 最低規定評点を示す。
07949 | Luster: Judgement 1, actual score | Indicates the actual score | ☆ | X(4) |  |  |  |  | 光沢度・判定１・実績評点 | 実績評点を示す。
07950 | Luster: Judgement 2, acceptance or rejection | Indicates the acceptance or rejection | ☆ | X(1) |  |  | B07579 |  | 光沢度・判定２・実績結果 | 成績合格を示す。
0111
The name of standard message
Ver.
Information about inspection results[Cold rolled coils and sheets]
Standard message No.
Organization
Sub Organization
Information ID code
Edition
JISI
01
6072
05